## T.Ş. Değerleri
SONUÇLAR	Gösterim	Şartname Değerleri	Ek Metin	Aranacak Metin	min.	max.	Parça	Test
Mg ... % ASTM E1999	Mg	0,030 - 0,065	Dökme Demir Spektrometrik Analiz (Cast Iron Spectrometric Analysis)	Dökme Demir Spektrometrik Analiz (Cast Iron Spectrometric Analysis)_Mg	0,030	0,065	Gövde Kapak Malzemesi	Kimyasal Bileşim	'Dökme Demir Spektrometrik Analiz (Cast Iron Spectrometric Analysis)_Mg_min' : 0,03,	'Dökme Demir Spektrometrik Analiz (Cast Iron Spectrometric Analysis)_Mg_max' : 0,065,
C ... % ASTM E1999	C	3,5 - 3,9	Dökme Demir Spektrometrik Analiz (Cast Iron Spectrometric Analysis)	Dökme Demir Spektrometrik Analiz (Cast Iron Spectrometric Analysis)_C	3,500	3,900	Gövde Kapak Malzemesi	Kimyasal Bileşim	'Dökme Demir Spektrometrik Analiz (Cast Iron Spectrometric Analysis)_C_min' : 3,5,	'Dökme Demir Spektrometrik Analiz (Cast Iron Spectrometric Analysis)_C_max' : 3,9,
Si ... % ASTM E1999	Si	2,0 - 3,0	Dökme Demir Spektrometrik Analiz (Cast Iron Spectrometric Analysis)	Dökme Demir Spektrometrik Analiz (Cast Iron Spectrometric Analysis)_Si	2,000	3,000	Gövde Kapak Malzemesi	Kimyasal Bileşim	'Dökme Demir Spektrometrik Analiz (Cast Iron Spectrometric Analysis)_Si_min' : 2,	'Dökme Demir Spektrometrik Analiz (Cast Iron Spectrometric Analysis)_Si_max' : 3,
Mn ... % ASTM E1999	Mn	0,15 - 0,9	Dökme Demir Spektrometrik Analiz (Cast Iron Spectrometric Analysis)	Dökme Demir Spektrometrik Analiz (Cast Iron Spectrometric Analysis)_Mn	0,150	0,900	Gövde Kapak Malzemesi	Kimyasal Bileşim	'Dökme Demir Spektrometrik Analiz (Cast Iron Spectrometric Analysis)_Mn_min' : 0,15,	'Dökme Demir Spektrometrik Analiz (Cast Iron Spectrometric Analysis)_Mn_max' : 0,9,
P ... % ASTM E1999	P	max. 0,1	Dökme Demir Spektrometrik Analiz (Cast Iron Spectrometric Analysis)	Dökme Demir Spektrometrik Analiz (Cast Iron Spectrometric Analysis)_P	-1,000	0,100	Gövde Kapak Malzemesi	Kimyasal Bileşim	'Dökme Demir Spektrometrik Analiz (Cast Iron Spectrometric Analysis)_P_min' : -1,	'Dökme Demir Spektrometrik Analiz (Cast Iron Spectrometric Analysis)_P_max' : 0,1,
S ... % ASTM E1999	Si	max. 0,03	Dökme Demir Spektrometrik Analiz (Cast Iron Spectrometric Analysis)	Dökme Demir Spektrometrik Analiz (Cast Iron Spectrometric Analysis)_Si	-1,000	0,030	Gövde Kapak Malzemesi	Kimyasal Bileşim	'Dökme Demir Spektrometrik Analiz (Cast Iron Spectrometric Analysis)_Si_min' : -1,	'Dökme Demir Spektrometrik Analiz (Cast Iron Spectrometric Analysis)_Si_max' : 0,03,
Brinell … HBW	1.Ölçüm Brinell	170-230	ParametersAnaliz Sonuçları	ParametersAnaliz Sonuçları_1.Ölçüm Brinell	170	230	Gövde ve Kapak Malzemesi _ Küresel Grafitli Dökme Demir	Sertlik	'ParametersAnaliz Sonuçları_1.Ölçüm Brinell_min' : 170,	'ParametersAnaliz Sonuçları_1.Ölçüm Brinell_max' : 230,
Brinell … HBW	2.Ölçüm Brinell	170-230	ParametersAnaliz Sonuçları	ParametersAnaliz Sonuçları_2.Ölçüm Brinell	170	230	Gövde ve Kapak Malzemesi _ Küresel Grafitli Dökme Demir	Sertlik	'ParametersAnaliz Sonuçları_2.Ölçüm Brinell_min' : 170,	'ParametersAnaliz Sonuçları_2.Ölçüm Brinell_max' : 230,
Brinell … HBW	3.Ölçüm Brinell	170-230	ParametersAnaliz Sonuçları	ParametersAnaliz Sonuçları_3.Ölçüm Brinell	170	230	Gövde ve Kapak Malzemesi _ Küresel Grafitli Dökme Demir	Sertlik	'ParametersAnaliz Sonuçları_3.Ölçüm Brinell_min' : 170,	'ParametersAnaliz Sonuçları_3.Ölçüm Brinell_max' : 230,
Rp0,2 ... N/mm^2 EN ISO 6892-1 Metod B	Çekme Gerilmesi (Rm)	Min. 500	ParametersAnaliz Sonuçları	ParametersAnaliz Sonuçları_Çekme Gerilmesi (Rm)	500	1.000.000	Gövde ve Kapak Malzemesi _ Küresel Grafitli Dökme Demir	Çekme Mukavemeti	'ParametersAnaliz Sonuçları_Çekme Gerilmesi (Rm)_min' : 500,	'ParametersAnaliz Sonuçları_Çekme Gerilmesi (Rm)_max' : 1000000,
(Rm) ... N/mm^2 EN ISO 6892-1 Metod B	Rp0,2	Min. 320	ParametersAnaliz Sonuçları	ParametersAnaliz Sonuçları_Rp0,2	320	1.000.000	Gövde ve Kapak Malzemesi _ Küresel Grafitli Dökme Demir	Akma sınırı	'ParametersAnaliz Sonuçları_Rp0,2_min' : 320,	'ParametersAnaliz Sonuçları_Rp0,2_max' : 1000000,
A5 ... % EN ISO 6892-1 Metod B	A5	min. 7	ParametersAnaliz Sonuçları	ParametersAnaliz Sonuçları_A5	7	1.000.000	Gövde ve Kapak Malzemesi _ Küresel Grafitli Dökme Demir	Kopma Uzaması	'ParametersAnaliz Sonuçları_A5_min' : 7,	'ParametersAnaliz Sonuçları_A5_max' : 1000000,
Rp0,2 ... N/mm^2 EN ISO 6892-1 Metod B		min. 450			450	1.000.000	Kilit Mekanizması, Anahtar ve Mafsal Pimi Numuneleri - A2 _ 70	Akma sınırı	'_min' : 450,	'_max' : 1000000,
(Rm) … N/mm^2 EN ISO 6892-1 Metod B		min. 700			700	1.000.000	Kilit Mekanizması, Anahtar ve Mafsal Pimi Numuneleri - A2 _ 71	Çekme Dayanımı	'_min' : 700,	'_max' : 1000000,
A5 ... % EN ISO 6892-1 Metod B		0,4 * d mm					Kilit Mekanizması, Anahtar ve Mafsal Pimi Numuneleri - A2 _ 72	Kopma Uzaması	'_min' : ,	'_max' : ,
C ... % ASTM E1086	C	max. 0,1	Paslanmaz Çelik Spektrometrik Analiz	Paslanmaz Çelik Spektrometrik Analiz_C	-1,000	0,100	Kilit Mekanizması, Anahtar ve Mafsal Pimi Numuneleri - A2 _ 73	Kimyasal Bileşim	'Paslanmaz Çelik Spektrometrik Analiz_C_min' : -1,	'Paslanmaz Çelik Spektrometrik Analiz_C_max' : 0,1,
Si ... % ASTM E1086	Si	max. 1	Paslanmaz Çelik Spektrometrik Analiz	Paslanmaz Çelik Spektrometrik Analiz_Si	-1,000	1,000	Kilit Mekanizması, Anahtar ve Mafsal Pimi Numuneleri - A2 _ 74	Kimyasal Bileşim	'Paslanmaz Çelik Spektrometrik Analiz_Si_min' : -1,	'Paslanmaz Çelik Spektrometrik Analiz_Si_max' : 1,
Mn … % ASTM E1086	Mn	max. 2	Paslanmaz Çelik Spektrometrik Analiz	Paslanmaz Çelik Spektrometrik Analiz_Mn	-1,000	2,000	Kilit Mekanizması, Anahtar ve Mafsal Pimi Numuneleri - A2 _ 75	Kimyasal Bileşim	'Paslanmaz Çelik Spektrometrik Analiz_Mn_min' : -1,	'Paslanmaz Çelik Spektrometrik Analiz_Mn_max' : 2,
P … % ASTM E1086	P	max. 0,05	Paslanmaz Çelik Spektrometrik Analiz	Paslanmaz Çelik Spektrometrik Analiz_P	-1,000	0,050	Kilit Mekanizması, Anahtar ve Mafsal Pimi Numuneleri - A2 _ 76	Kimyasal Bileşim	'Paslanmaz Çelik Spektrometrik Analiz_P_min' : -1,	'Paslanmaz Çelik Spektrometrik Analiz_P_max' : 0,05,
S … % ASTM E1086	Si	max. 0,03	Paslanmaz Çelik Spektrometrik Analiz	Paslanmaz Çelik Spektrometrik Analiz_Si	-1,000	0,030	Kilit Mekanizması, Anahtar ve Mafsal Pimi Numuneleri - A2 _ 77	Kimyasal Bileşim	'Paslanmaz Çelik Spektrometrik Analiz_Si_min' : -1,	'Paslanmaz Çelik Spektrometrik Analiz_Si_max' : 0,03,
Cr ... % ASTM E1086	Cr	15 - 20	Paslanmaz Çelik Spektrometrik Analiz	Paslanmaz Çelik Spektrometrik Analiz_Cr	15,000	20,000	Kilit Mekanizması, Anahtar ve Mafsal Pimi Numuneleri - A2 _ 78	Kimyasal Bileşim	'Paslanmaz Çelik Spektrometrik Analiz_Cr_min' : 15,	'Paslanmaz Çelik Spektrometrik Analiz_Cr_max' : 20,
Ni … % ASTM E1086	Ni	8 - 19	Paslanmaz Çelik Spektrometrik Analiz	Paslanmaz Çelik Spektrometrik Analiz_Ni	8,000	19,000	Kilit Mekanizması, Anahtar ve Mafsal Pimi Numuneleri - A2 _ 79	Kimyasal Bileşim	'Paslanmaz Çelik Spektrometrik Analiz_Ni_min' : 8,	'Paslanmaz Çelik Spektrometrik Analiz_Ni_max' : 19,
Cu … % ASTM E1086	Cu	max. 4	Paslanmaz Çelik Spektrometrik Analiz	Paslanmaz Çelik Spektrometrik Analiz_Cu	-1,000	4,000	Kilit Mekanizması, Anahtar ve Mafsal Pimi Numuneleri - A2 _ 80	Kimyasal Bileşim	'Paslanmaz Çelik Spektrometrik Analiz_Cu_min' : -1,	'Paslanmaz Çelik Spektrometrik Analiz_Cu_max' : 4,
Kopma Mukavemeti ... N/mm^2 TS ISO 37	Kopma Mukavemeti	>= 10	ParametersAnaliz Sonuçları	ParametersAnaliz Sonuçları_Kopma Mukavemeti	10	1.000.000	Sızdırmazlık Takımı Malzemesi (EPDM Conta)	Kopma Mukavemeti	'ParametersAnaliz Sonuçları_Kopma Mukavemeti_min' : 10,	'ParametersAnaliz Sonuçları_Kopma Mukavemeti_max' : 1000000,
Kopma Uzama ... % TS ISO 37	Uzama	min. 350	ParametersAnaliz Sonuçları	ParametersAnaliz Sonuçları_Uzama	350	1.000.000	Sızdırmazlık Takımı Malzemesi (EPDM Conta)	Kopma Uzama	'ParametersAnaliz Sonuçları_Uzama_min' : 350,	'ParametersAnaliz Sonuçları_Uzama_max' : 1000000,
Shore A ... TS ISO 48-2	Shore A 1.Ölçüm	65 - 70	ParametersAnaliz Sonuçları	ParametersAnaliz Sonuçları_Shore A 1.Ölçüm	65	70	Sızdırmazlık Takımı Malzemesi (EPDM Conta)	Sertlik	'ParametersAnaliz Sonuçları_Shore A 1.Ölçüm_min' : 65,	'ParametersAnaliz Sonuçları_Shore A 1.Ölçüm_max' : 70,
Shore A ... TS ISO 48-2	Shore A 2.Ölçüm	65 - 70	ParametersAnaliz Sonuçları	ParametersAnaliz Sonuçları_Shore A 2.Ölçüm	65	70	Sızdırmazlık Takımı Malzemesi (EPDM Conta)	Sertlik	'ParametersAnaliz Sonuçları_Shore A 2.Ölçüm_min' : 65,	'ParametersAnaliz Sonuçları_Shore A 2.Ölçüm_max' : 70,
Shore A ... TS ISO 48-2	Shore A 3.Ölçüm	65 - 70	ParametersAnaliz Sonuçları	ParametersAnaliz Sonuçları_Shore A 3.Ölçüm	65	70	Sızdırmazlık Takımı Malzemesi (EPDM Conta)	Sertlik	'ParametersAnaliz Sonuçları_Shore A 3.Ölçüm_min' : 65,	'ParametersAnaliz Sonuçları_Shore A 3.Ölçüm_max' : 70,

## Sonuc_Oto_Kıyas
Numune	Analiz Açıklaması	Analiz Sonucu	Element / Test	Sonuç	Aranacak Metin	Min.	Max.	Değerlendirme
Gövde Kapak Malzemesi Numune 1	Dökme Demir Spektrometrik Analiz (Cast Iron Spectrometric Analysis)	Ti 0.012 % ASTM E1999	Ti	0,012	Dökme Demir Spektrometrik Analiz (Cast Iron Spectrometric Analysis)_Ti
Gövde Kapak Malzemesi Numune 1	Dökme Demir Spektrometrik Analiz (Cast Iron Spectrometric Analysis)	*Mg 0.044 % ASTM E1999	Mg	0,044	Dökme Demir Spektrometrik Analiz (Cast Iron Spectrometric Analysis)_Mg	0,03	0,065	uygun	3	1
Gövde Kapak Malzemesi Numune 1	Dökme Demir Spektrometrik Analiz (Cast Iron Spectrometric Analysis)	C 3.651 % ASTM E1999	C	3,651	Dökme Demir Spektrometrik Analiz (Cast Iron Spectrometric Analysis)_C	3,5	3,9	uygun
Gövde Kapak Malzemesi Numune 1	Dökme Demir Spektrometrik Analiz (Cast Iron Spectrometric Analysis)	Si 2.691 % ASTM E1999	Si	2,691	Dökme Demir Spektrometrik Analiz (Cast Iron Spectrometric Analysis)_Si	2	3	uygun
Gövde Kapak Malzemesi Numune 1	Dökme Demir Spektrometrik Analiz (Cast Iron Spectrometric Analysis)	Mn 0.291 % ASTM E1999	Mn	0,291	Dökme Demir Spektrometrik Analiz (Cast Iron Spectrometric Analysis)_Mn	0,15	0,9	uygun
Gövde Kapak Malzemesi Numune 1	Dökme Demir Spektrometrik Analiz (Cast Iron Spectrometric Analysis)	P 0.035 % ASTM E1999	P	0,035	Dökme Demir Spektrometrik Analiz (Cast Iron Spectrometric Analysis)_P	-1	0,1	uygun
Gövde Kapak Malzemesi Numune 1	Dökme Demir Spektrometrik Analiz (Cast Iron Spectrometric Analysis)	S 0.0075 % ASTM E1999	S	0,0075	Dökme Demir Spektrometrik Analiz (Cast Iron Spectrometric Analysis)_S
Gövde Kapak Malzemesi Numune 1	Dökme Demir Spektrometrik Analiz (Cast Iron Spectrometric Analysis)	Cr 0.027 % ASTM E1999	Cr	0,027	Dökme Demir Spektrometrik Analiz (Cast Iron Spectrometric Analysis)_Cr
Gövde Kapak Malzemesi Numune 1	Dökme Demir Spektrometrik Analiz (Cast Iron Spectrometric Analysis)	Ni 0.015 % ASTM E1999	Ni	0,015	Dökme Demir Spektrometrik Analiz (Cast Iron Spectrometric Analysis)_Ni
Gövde Kapak Malzemesi Numune 1	Dökme Demir Spektrometrik Analiz (Cast Iron Spectrometric Analysis)	Cu 0.058 % ASTM E1999	Cu	0,058	Dökme Demir Spektrometrik Analiz (Cast Iron Spectrometric Analysis)_Cu
Gövde Kapak Malzemesi Numune 1	Dökme Demir Spektrometrik Analiz (Cast Iron Spectrometric Analysis)	V 0.0078 % ASTM E1999	V	0,0078	Dökme Demir Spektrometrik Analiz (Cast Iron Spectrometric Analysis)_V
Gövde Kapak Malzemesi Numune 2	Dökme Demir Spektrometrik Analiz (Cast Iron Spectrometric Analysis)	Ti 0.010 % ASTM E1999	Ti	0,01	Dökme Demir Spektrometrik Analiz (Cast Iron Spectrometric Analysis)_Ti
Gövde Kapak Malzemesi Numune 2	Dökme Demir Spektrometrik Analiz (Cast Iron Spectrometric Analysis)	*Mg 0.042 % ASTM E1999	Mg	0,042	Dökme Demir Spektrometrik Analiz (Cast Iron Spectrometric Analysis)_Mg	0,03	0,065	uygun
Gövde Kapak Malzemesi Numune 2	Dökme Demir Spektrometrik Analiz (Cast Iron Spectrometric Analysis)	C 3.655 % ASTM E1999	C	3,655	Dökme Demir Spektrometrik Analiz (Cast Iron Spectrometric Analysis)_C	3,5	3,9	uygun
Gövde Kapak Malzemesi Numune 2	Dökme Demir Spektrometrik Analiz (Cast Iron Spectrometric Analysis)	Si 2.726 % ASTM E1999	Si	2,726	Dökme Demir Spektrometrik Analiz (Cast Iron Spectrometric Analysis)_Si	2	3	uygun
Gövde Kapak Malzemesi Numune 2	Dökme Demir Spektrometrik Analiz (Cast Iron Spectrometric Analysis)	Mn 0.287 % ASTM E1999	Mn	0,287	Dökme Demir Spektrometrik Analiz (Cast Iron Spectrometric Analysis)_Mn	0,15	0,9	uygun
Gövde Kapak Malzemesi Numune 2	Dökme Demir Spektrometrik Analiz (Cast Iron Spectrometric Analysis)	P 0.033 % ASTM E1999	P	0,033	Dökme Demir Spektrometrik Analiz (Cast Iron Spectrometric Analysis)_P	-1	0,1	uygun
Gövde Kapak Malzemesi Numune 2	Dökme Demir Spektrometrik Analiz (Cast Iron Spectrometric Analysis)	S 0.0078 % ASTM E1999	S	0,0078	Dökme Demir Spektrometrik Analiz (Cast Iron Spectrometric Analysis)_S
Gövde Kapak Malzemesi Numune 2	Dökme Demir Spektrometrik Analiz (Cast Iron Spectrometric Analysis)	Cr 0.029 % ASTM E1999	Cr	0,029	Dökme Demir Spektrometrik Analiz (Cast Iron Spectrometric Analysis)_Cr
Gövde Kapak Malzemesi Numune 2	Dökme Demir Spektrometrik Analiz (Cast Iron Spectrometric Analysis)	Ni 0.018 % ASTM E1999	Ni	0,018	Dökme Demir Spektrometrik Analiz (Cast Iron Spectrometric Analysis)_Ni
Gövde Kapak Malzemesi Numune 2	Dökme Demir Spektrometrik Analiz (Cast Iron Spectrometric Analysis)	Cu 0.054 % ASTM E1999	Cu	0,054	Dökme Demir Spektrometrik Analiz (Cast Iron Spectrometric Analysis)_Cu
Gövde Kapak Malzemesi Numune 2	Dökme Demir Spektrometrik Analiz (Cast Iron Spectrometric Analysis)	V 0.0090 % ASTM E1999	V	0,009	Dökme Demir Spektrometrik Analiz (Cast Iron Spectrometric Analysis)_V
Gövde Kapak Malzemesi Numune 3	Dökme Demir Spektrometrik Analiz (Cast Iron Spectrometric Analysis)	Ti 0.013 % ASTM E1999	Ti	0,013	Dökme Demir Spektrometrik Analiz (Cast Iron Spectrometric Analysis)_Ti
Gövde Kapak Malzemesi Numune 3	Dökme Demir Spektrometrik Analiz (Cast Iron Spectrometric Analysis)	*Mg 0.046 % ASTM E1999	Mg	0,046	Dökme Demir Spektrometrik Analiz (Cast Iron Spectrometric Analysis)_Mg	0,03	0,065	uygun
Gövde Kapak Malzemesi Numune 3	Dökme Demir Spektrometrik Analiz (Cast Iron Spectrometric Analysis)	C 3.619 % ASTM E1999	C	3,619	Dökme Demir Spektrometrik Analiz (Cast Iron Spectrometric Analysis)_C	3,5	3,9	uygun
Gövde Kapak Malzemesi Numune 3	Dökme Demir Spektrometrik Analiz (Cast Iron Spectrometric Analysis)	Si 2.748 % ASTM E1999	Si	2,748	Dökme Demir Spektrometrik Analiz (Cast Iron Spectrometric Analysis)_Si	2	3	uygun
Gövde Kapak Malzemesi Numune 3	Dökme Demir Spektrometrik Analiz (Cast Iron Spectrometric Analysis)	Mn 0.283 % ASTM E1999	Mn	0,283	Dökme Demir Spektrometrik Analiz (Cast Iron Spectrometric Analysis)_Mn	0,15	0,9	uygun
Gövde Kapak Malzemesi Numune 3	Dökme Demir Spektrometrik Analiz (Cast Iron Spectrometric Analysis)	P 0.031 % ASTM E1999	P	0,031	Dökme Demir Spektrometrik Analiz (Cast Iron Spectrometric Analysis)_P	-1	0,1	uygun
Gövde Kapak Malzemesi Numune 3	Dökme Demir Spektrometrik Analiz (Cast Iron Spectrometric Analysis)	S 0.0081 % ASTM E1999	S	0,0081	Dökme Demir Spektrometrik Analiz (Cast Iron Spectrometric Analysis)_S
Gövde Kapak Malzemesi Numune 3	Dökme Demir Spektrometrik Analiz (Cast Iron Spectrometric Analysis)	Cr 0.025 % ASTM E1999	Cr	0,025	Dökme Demir Spektrometrik Analiz (Cast Iron Spectrometric Analysis)_Cr
Gövde Kapak Malzemesi Numune 3	Dökme Demir Spektrometrik Analiz (Cast Iron Spectrometric Analysis)	Ni 0.020 % ASTM E1999	Ni	0,02	Dökme Demir Spektrometrik Analiz (Cast Iron Spectrometric Analysis)_Ni
Gövde Kapak Malzemesi Numune 3	Dökme Demir Spektrometrik Analiz (Cast Iron Spectrometric Analysis)	Cu 0.051 % ASTM E1999	Cu	0,051	Dökme Demir Spektrometrik Analiz (Cast Iron Spectrometric Analysis)_Cu
Gövde Kapak Malzemesi Numune 3	Dökme Demir Spektrometrik Analiz (Cast Iron Spectrometric Analysis)	V 0.0085 % ASTM E1999	V	0,0085	Dökme Demir Spektrometrik Analiz (Cast Iron Spectrometric Analysis)_V
Gövde Kapak Malzemesi Numune 4	Dökme Demir Spektrometrik Analiz (Cast Iron Spectrometric Analysis)	Ti 0.014 % ASTM E1999	Ti	0,014	Dökme Demir Spektrometrik Analiz (Cast Iron Spectrometric Analysis)_Ti
Gövde Kapak Malzemesi Numune 4	Dökme Demir Spektrometrik Analiz (Cast Iron Spectrometric Analysis)	*Mg 0.042 % ASTM E1999	Mg	0,042	Dökme Demir Spektrometrik Analiz (Cast Iron Spectrometric Analysis)_Mg	0,03	0,065	uygun
Gövde Kapak Malzemesi Numune 4	Dökme Demir Spektrometrik Analiz (Cast Iron Spectrometric Analysis)	C 3.642 % ASTM E1999	C	3,642	Dökme Demir Spektrometrik Analiz (Cast Iron Spectrometric Analysis)_C	3,5	3,9	uygun
Gövde Kapak Malzemesi Numune 4	Dökme Demir Spektrometrik Analiz (Cast Iron Spectrometric Analysis)	Si 2.705 % ASTM E1999	Si	2,705	Dökme Demir Spektrometrik Analiz (Cast Iron Spectrometric Analysis)_Si	2	3	uygun
Gövde Kapak Malzemesi Numune 4	Dökme Demir Spektrometrik Analiz (Cast Iron Spectrometric Analysis)	Mn 0.291 % ASTM E1999	Mn	0,291	Dökme Demir Spektrometrik Analiz (Cast Iron Spectrometric Analysis)_Mn	0,15	0,9	uygun
Gövde Kapak Malzemesi Numune 4	Dökme Demir Spektrometrik Analiz (Cast Iron Spectrometric Analysis)	P 0.034 % ASTM E1999	P	0,034	Dökme Demir Spektrometrik Analiz (Cast Iron Spectrometric Analysis)_P	-1	0,1	uygun
Gövde Kapak Malzemesi Numune 4	Dökme Demir Spektrometrik Analiz (Cast Iron Spectrometric Analysis)	S 0.010 % ASTM E1999	S	0,01	Dökme Demir Spektrometrik Analiz (Cast Iron Spectrometric Analysis)_S
Gövde Kapak Malzemesi Numune 4	Dökme Demir Spektrometrik Analiz (Cast Iron Spectrometric Analysis)	Cr 0.029 % ASTM E1999	Cr	0,029	Dökme Demir Spektrometrik Analiz (Cast Iron Spectrometric Analysis)_Cr
Gövde Kapak Malzemesi Numune 4	Dökme Demir Spektrometrik Analiz (Cast Iron Spectrometric Analysis)	Ni 0.018 % ASTM E1999	Ni	0,018	Dökme Demir Spektrometrik Analiz (Cast Iron Spectrometric Analysis)_Ni
Gövde Kapak Malzemesi Numune 4	Dökme Demir Spektrometrik Analiz (Cast Iron Spectrometric Analysis)	Cu 0.056 % ASTM E1999	Cu	0,056	Dökme Demir Spektrometrik Analiz (Cast Iron Spectrometric Analysis)_Cu
Gövde Kapak Malzemesi Numune 4	Dökme Demir Spektrometrik Analiz (Cast Iron Spectrometric Analysis)	V 0.0092 % ASTM E1999	V	0,0092	Dökme Demir Spektrometrik Analiz (Cast Iron Spectrometric Analysis)_V
Gövde Kapak Malzemesi Numune 5	Dökme Demir Spektrometrik Analiz (Cast Iron Spectrometric Analysis)	Ti 0.010 % ASTM E1999	Ti	0,01	Dökme Demir Spektrometrik Analiz (Cast Iron Spectrometric Analysis)_Ti
Gövde Kapak Malzemesi Numune 5	Dökme Demir Spektrometrik Analiz (Cast Iron Spectrometric Analysis)	*Mg 0.045 % ASTM E1999	Mg	0,045	Dökme Demir Spektrometrik Analiz (Cast Iron Spectrometric Analysis)_Mg	0,03	0,065	uygun
Gövde Kapak Malzemesi Numune 5	Dökme Demir Spektrometrik Analiz (Cast Iron Spectrometric Analysis)	C 3.669 % ASTM E1999	C	3,669	Dökme Demir Spektrometrik Analiz (Cast Iron Spectrometric Analysis)_C	3,5	3,9	uygun
Gövde Kapak Malzemesi Numune 5	Dökme Demir Spektrometrik Analiz (Cast Iron Spectrometric Analysis)	Si 2.720 % ASTM E1999	Si	2,72	Dökme Demir Spektrometrik Analiz (Cast Iron Spectrometric Analysis)_Si	2	3	uygun
Gövde Kapak Malzemesi Numune 5	Dökme Demir Spektrometrik Analiz (Cast Iron Spectrometric Analysis)	Mn 0.286 % ASTM E1999	Mn	0,286	Dökme Demir Spektrometrik Analiz (Cast Iron Spectrometric Analysis)_Mn	0,15	0,9	uygun
Gövde Kapak Malzemesi Numune 5	Dökme Demir Spektrometrik Analiz (Cast Iron Spectrometric Analysis)	P 0.036 % ASTM E1999	P	0,036	Dökme Demir Spektrometrik Analiz (Cast Iron Spectrometric Analysis)_P	-1	0,1	uygun
Gövde Kapak Malzemesi Numune 5	Dökme Demir Spektrometrik Analiz (Cast Iron Spectrometric Analysis)	S 0.0079 % ASTM E1999	S	0,0079	Dökme Demir Spektrometrik Analiz (Cast Iron Spectrometric Analysis)_S
Gövde Kapak Malzemesi Numune 5	Dökme Demir Spektrometrik Analiz (Cast Iron Spectrometric Analysis)	Cr 0.032 % ASTM E1999	Cr	0,032	Dökme Demir Spektrometrik Analiz (Cast Iron Spectrometric Analysis)_Cr
Gövde Kapak Malzemesi Numune 5	Dökme Demir Spektrometrik Analiz (Cast Iron Spectrometric Analysis)	Ni 0.021 % ASTM E1999	Ni	0,021	Dökme Demir Spektrometrik Analiz (Cast Iron Spectrometric Analysis)_Ni
Gövde Kapak Malzemesi Numune 5	Dökme Demir Spektrometrik Analiz (Cast Iron Spectrometric Analysis)	Cu 0.059 % ASTM E1999	Cu	0,059	Dökme Demir Spektrometrik Analiz (Cast Iron Spectrometric Analysis)_Cu
Gövde Kapak Malzemesi Numune 5	Dökme Demir Spektrometrik Analiz (Cast Iron Spectrometric Analysis)	V 0.010 % ASTM E1999	V	0,01	Dökme Demir Spektrometrik Analiz (Cast Iron Spectrometric Analysis)_V
Kilit Mekanizması Numune 1	Paslanmaz Çelik Spektrometrik Analiz	C 0.036 % ASTM E1086	C	0,036	Paslanmaz Çelik Spektrometrik Analiz_C	-1	0,1	uygun
Kilit Mekanizması Numune 1	Paslanmaz Çelik Spektrometrik Analiz	Si 0.422 % ASTM E1086	Si	0,422	Paslanmaz Çelik Spektrometrik Analiz_Si	-1	1	uygun
Kilit Mekanizması Numune 1	Paslanmaz Çelik Spektrometrik Analiz	Mn 1.615 % ASTM E1086	Mn	1,615	Paslanmaz Çelik Spektrometrik Analiz_Mn	-1	2	uygun
Kilit Mekanizması Numune 1	Paslanmaz Çelik Spektrometrik Analiz	P 0.038 % ASTM E1086	P	0,038	Paslanmaz Çelik Spektrometrik Analiz_P	-1	0,05	uygun
Kilit Mekanizması Numune 1	Paslanmaz Çelik Spektrometrik Analiz	S 0.011 % ASTM E1086	S	0,011	Paslanmaz Çelik Spektrometrik Analiz_S
Kilit Mekanizması Numune 1	Paslanmaz Çelik Spektrometrik Analiz	Cr 18.52 % ASTM E1086	Cr	18,52	Paslanmaz Çelik Spektrometrik Analiz_Cr	15	20	uygun
Kilit Mekanizması Numune 1	Paslanmaz Çelik Spektrometrik Analiz	Ni 8.226 % ASTM E1086	Ni	8,226	Paslanmaz Çelik Spektrometrik Analiz_Ni	8	19	uygun
Kilit Mekanizması Numune 1	Paslanmaz Çelik Spektrometrik Analiz	Mo 0.203 % ASTM E1086	Mo	0,203	Paslanmaz Çelik Spektrometrik Analiz_Mo
Kilit Mekanizması Numune 1	Paslanmaz Çelik Spektrometrik Analiz	Cu 0.536 % ASTM E1086	Cu	0,536	Paslanmaz Çelik Spektrometrik Analiz_Cu	-1	4	uygun
Kilit Mekanizması Numune 1	Paslanmaz Çelik Spektrometrik Analiz	Fe+Diğer Kalan % ASTM E1086	Fe+Diğer	Kalan	Paslanmaz Çelik Spektrometrik Analiz_Fe+Diğer
Kilit Mekanizması Numune 2	Paslanmaz Çelik Spektrometrik Analiz	C 0.039 % ASTM E1086	C	0,039	Paslanmaz Çelik Spektrometrik Analiz_C	-1	0,1	uygun
Kilit Mekanizması Numune 2	Paslanmaz Çelik Spektrometrik Analiz	Si 0.415 % ASTM E1086	Si	0,415	Paslanmaz Çelik Spektrometrik Analiz_Si	-1	1	uygun
Kilit Mekanizması Numune 2	Paslanmaz Çelik Spektrometrik Analiz	Mn 1.606 % ASTM E1086	Mn	1,606	Paslanmaz Çelik Spektrometrik Analiz_Mn	-1	2	uygun
Kilit Mekanizması Numune 2	Paslanmaz Çelik Spektrometrik Analiz	P 0.034 % ASTM E1086	P	0,034	Paslanmaz Çelik Spektrometrik Analiz_P	-1	0,05	uygun
Kilit Mekanizması Numune 2	Paslanmaz Çelik Spektrometrik Analiz	S 0.012 % ASTM E1086	S	0,012	Paslanmaz Çelik Spektrometrik Analiz_S
Kilit Mekanizması Numune 2	Paslanmaz Çelik Spektrometrik Analiz	Cr 18.58 % ASTM E1086	Cr	18,58	Paslanmaz Çelik Spektrometrik Analiz_Cr	15	20	uygun
Kilit Mekanizması Numune 2	Paslanmaz Çelik Spektrometrik Analiz	Ni 8.233 % ASTM E1086	Ni	8,233	Paslanmaz Çelik Spektrometrik Analiz_Ni	8	19	uygun
Kilit Mekanizması Numune 2	Paslanmaz Çelik Spektrometrik Analiz	Mo 0.206 % ASTM E1086	Mo	0,206	Paslanmaz Çelik Spektrometrik Analiz_Mo
Kilit Mekanizması Numune 2	Paslanmaz Çelik Spektrometrik Analiz	Cu 0.541 % ASTM E1086	Cu	0,541	Paslanmaz Çelik Spektrometrik Analiz_Cu	-1	4	uygun
Kilit Mekanizması Numune 2	Paslanmaz Çelik Spektrometrik Analiz	Fe+Diğer Kalan % ASTM E1086	Fe+Diğer	Kalan	Paslanmaz Çelik Spektrometrik Analiz_Fe+Diğer
Kilit Mekanizması Numune 3	Paslanmaz Çelik Spektrometrik Analiz	C 0.035 % ASTM E1086	C	0,035	Paslanmaz Çelik Spektrometrik Analiz_C	-1	0,1	uygun
Kilit Mekanizması Numune 3	Paslanmaz Çelik Spektrometrik Analiz	Si 0.411 % ASTM E1086	Si	0,411	Paslanmaz Çelik Spektrometrik Analiz_Si	-1	1	uygun
Kilit Mekanizması Numune 3	Paslanmaz Çelik Spektrometrik Analiz	Mn 1.620 % ASTM E1086	Mn	1,62	Paslanmaz Çelik Spektrometrik Analiz_Mn	-1	2	uygun
Kilit Mekanizması Numune 3	Paslanmaz Çelik Spektrometrik Analiz	P 0.036 % ASTM E1086	P	0,036	Paslanmaz Çelik Spektrometrik Analiz_P	-1	0,05	uygun
Kilit Mekanizması Numune 3	Paslanmaz Çelik Spektrometrik Analiz	S 0.010 % ASTM E1086	S	0,01	Paslanmaz Çelik Spektrometrik Analiz_S
Kilit Mekanizması Numune 3	Paslanmaz Çelik Spektrometrik Analiz	Cr 18.65 % ASTM E1086	Cr	18,65	Paslanmaz Çelik Spektrometrik Analiz_Cr	15	20	uygun
Kilit Mekanizması Numune 3	Paslanmaz Çelik Spektrometrik Analiz	Ni 8.269 % ASTM E1086	Ni	8,269	Paslanmaz Çelik Spektrometrik Analiz_Ni	8	19	uygun
Kilit Mekanizması Numune 3	Paslanmaz Çelik Spektrometrik Analiz	Mo 0.215 % ASTM E1086	Mo	0,215	Paslanmaz Çelik Spektrometrik Analiz_Mo
Kilit Mekanizması Numune 3	Paslanmaz Çelik Spektrometrik Analiz	Cu 0.535 % ASTM E1086	Cu	0,535	Paslanmaz Çelik Spektrometrik Analiz_Cu	-1	4	uygun
Kilit Mekanizması Numune 3	Paslanmaz Çelik Spektrometrik Analiz	Fe+Diğer Kalan % ASTM E1086	Fe+Diğer	Kalan	Paslanmaz Çelik Spektrometrik Analiz_Fe+Diğer
Kilit Mekanizması Numune 4	Paslanmaz Çelik Spektrometrik Analiz	C 0.037 % ASTM E1086	C	0,037	Paslanmaz Çelik Spektrometrik Analiz_C	-1	0,1	uygun
Kilit Mekanizması Numune 4	Paslanmaz Çelik Spektrometrik Analiz	Si 0.422 % ASTM E1086	Si	0,422	Paslanmaz Çelik Spektrometrik Analiz_Si	-1	1	uygun
Kilit Mekanizması Numune 4	Paslanmaz Çelik Spektrometrik Analiz	Mn 1.609 % ASTM E1086	Mn	1,609	Paslanmaz Çelik Spektrometrik Analiz_Mn	-1	2	uygun
Kilit Mekanizması Numune 4	Paslanmaz Çelik Spektrometrik Analiz	P 0.033 % ASTM E1086	P	0,033	Paslanmaz Çelik Spektrometrik Analiz_P	-1	0,05	uygun
Kilit Mekanizması Numune 4	Paslanmaz Çelik Spektrometrik Analiz	S 0.012 % ASTM E1086	S	0,012	Paslanmaz Çelik Spektrometrik Analiz_S
Kilit Mekanizması Numune 4	Paslanmaz Çelik Spektrometrik Analiz	Cr 18.69 % ASTM E1086	Cr	18,69	Paslanmaz Çelik Spektrometrik Analiz_Cr	15	20	uygun
Kilit Mekanizması Numune 4	Paslanmaz Çelik Spektrometrik Analiz	Ni 8.256 % ASTM E1086	Ni	8,256	Paslanmaz Çelik Spektrometrik Analiz_Ni	8	19	uygun
Kilit Mekanizması Numune 4	Paslanmaz Çelik Spektrometrik Analiz	Mo 0.207 % ASTM E1086	Mo	0,207	Paslanmaz Çelik Spektrometrik Analiz_Mo
Kilit Mekanizması Numune 4	Paslanmaz Çelik Spektrometrik Analiz	Cu 0.532 % ASTM E1086	Cu	0,532	Paslanmaz Çelik Spektrometrik Analiz_Cu	-1	4	uygun
Kilit Mekanizması Numune 4	Paslanmaz Çelik Spektrometrik Analiz	Fe+Diğer Kalan % ASTM E1086	Fe+Diğer	Kalan	Paslanmaz Çelik Spektrometrik Analiz_Fe+Diğer
Kilit Mekanizması Numune 5	Paslanmaz Çelik Spektrometrik Analiz	C 0.039 % ASTM E1086	C	0,039	Paslanmaz Çelik Spektrometrik Analiz_C	-1	0,1	uygun
Kilit Mekanizması Numune 5	Paslanmaz Çelik Spektrometrik Analiz	Si 0.428 % ASTM E1086	Si	0,428	Paslanmaz Çelik Spektrometrik Analiz_Si	-1	1	uygun
Kilit Mekanizması Numune 5	Paslanmaz Çelik Spektrometrik Analiz	Mn 1.616 % ASTM E1086	Mn	1,616	Paslanmaz Çelik Spektrometrik Analiz_Mn	-1	2	uygun
Kilit Mekanizması Numune 5	Paslanmaz Çelik Spektrometrik Analiz	P 0.035 % ASTM E1086	P	0,035	Paslanmaz Çelik Spektrometrik Analiz_P	-1	0,05	uygun
Kilit Mekanizması Numune 5	Paslanmaz Çelik Spektrometrik Analiz	S 0.013 % ASTM E1086	S	0,013	Paslanmaz Çelik Spektrometrik Analiz_S
Kilit Mekanizması Numune 5	Paslanmaz Çelik Spektrometrik Analiz	Cr 18.57 % ASTM E1086	Cr	18,57	Paslanmaz Çelik Spektrometrik Analiz_Cr	15	20	uygun
Kilit Mekanizması Numune 5	Paslanmaz Çelik Spektrometrik Analiz	Ni 8.121 % ASTM E1086	Ni	8,121	Paslanmaz Çelik Spektrometrik Analiz_Ni	8	19	uygun
Kilit Mekanizması Numune 5	Paslanmaz Çelik Spektrometrik Analiz	Mo 0.213 % ASTM E1086	Mo	0,213	Paslanmaz Çelik Spektrometrik Analiz_Mo
Kilit Mekanizması Numune 5	Paslanmaz Çelik Spektrometrik Analiz	Cu 0.537 % ASTM E1086	Cu	0,537	Paslanmaz Çelik Spektrometrik Analiz_Cu	-1	4	uygun
Kilit Mekanizması Numune 5	Paslanmaz Çelik Spektrometrik Analiz	Fe+Diğer Kalan % ASTM E1086	Fe+Diğer	Kalan	Paslanmaz Çelik Spektrometrik Analiz_Fe+Diğer
Masfal Pimi Numune 1	Paslanmaz Çelik Spektrometrik Analiz	C 0.035 % ASTM E1086	C	0,035	Paslanmaz Çelik Spektrometrik Analiz_C	-1	0,1	uygun
Masfal Pimi Numune 1	Paslanmaz Çelik Spektrometrik Analiz	Si 0.432 % ASTM E1086	Si	0,432	Paslanmaz Çelik Spektrometrik Analiz_Si	-1	1	uygun
Masfal Pimi Numune 1	Paslanmaz Çelik Spektrometrik Analiz	Mn 1.622 % ASTM E1086	Mn	1,622	Paslanmaz Çelik Spektrometrik Analiz_Mn	-1	2	uygun
Masfal Pimi Numune 1	Paslanmaz Çelik Spektrometrik Analiz	P 0.039 % ASTM E1086	P	0,039	Paslanmaz Çelik Spektrometrik Analiz_P	-1	0,05	uygun
Masfal Pimi Numune 1	Paslanmaz Çelik Spektrometrik Analiz	S 0.012 % ASTM E1086	S	0,012	Paslanmaz Çelik Spektrometrik Analiz_S
Masfal Pimi Numune 1	Paslanmaz Çelik Spektrometrik Analiz	Cr 18.53 % ASTM E1086	Cr	18,53	Paslanmaz Çelik Spektrometrik Analiz_Cr	15	20	uygun
Masfal Pimi Numune 1	Paslanmaz Çelik Spektrometrik Analiz	Ni 8.288 % ASTM E1086	Ni	8,288	Paslanmaz Çelik Spektrometrik Analiz_Ni	8	19	uygun
Masfal Pimi Numune 1	Paslanmaz Çelik Spektrometrik Analiz	Mo 0.206 % ASTM E1086	Mo	0,206	Paslanmaz Çelik Spektrometrik Analiz_Mo
Masfal Pimi Numune 1	Paslanmaz Çelik Spektrometrik Analiz	Cu 0.528 % ASTM E1086	Cu	0,528	Paslanmaz Çelik Spektrometrik Analiz_Cu	-1	4	uygun
Masfal Pimi Numune 1	Paslanmaz Çelik Spektrometrik Analiz	Fe+Diğer Kalan % ASTM E1086	Fe+Diğer	Kalan	Paslanmaz Çelik Spektrometrik Analiz_Fe+Diğer
Masfal Pimi Numune 2	Paslanmaz Çelik Spektrometrik Analiz	C 0.031 % ASTM E1086	C	0,031	Paslanmaz Çelik Spektrometrik Analiz_C	-1	0,1	uygun
Masfal Pimi Numune 2	Paslanmaz Çelik Spektrometrik Analiz	Si 0.425 % ASTM E1086	Si	0,425	Paslanmaz Çelik Spektrometrik Analiz_Si	-1	1	uygun
Masfal Pimi Numune 2	Paslanmaz Çelik Spektrometrik Analiz	Mn 1.596 % ASTM E1086	Mn	1,596	Paslanmaz Çelik Spektrometrik Analiz_Mn	-1	2	uygun
Masfal Pimi Numune 2	Paslanmaz Çelik Spektrometrik Analiz	P 0.035 % ASTM E1086	P	0,035	Paslanmaz Çelik Spektrometrik Analiz_P	-1	0,05	uygun
Masfal Pimi Numune 2	Paslanmaz Çelik Spektrometrik Analiz	S 0.014 % ASTM E1086	S	0,014	Paslanmaz Çelik Spektrometrik Analiz_S
Masfal Pimi Numune 2	Paslanmaz Çelik Spektrometrik Analiz	Cr 18.42 % ASTM E1086	Cr	18,42	Paslanmaz Çelik Spektrometrik Analiz_Cr	15	20	uygun
Masfal Pimi Numune 2	Paslanmaz Çelik Spektrometrik Analiz	Ni 8.248 % ASTM E1086	Ni	8,248	Paslanmaz Çelik Spektrometrik Analiz_Ni	8	19	uygun
Masfal Pimi Numune 2	Paslanmaz Çelik Spektrometrik Analiz	Mo 0.201 % ASTM E1086	Mo	0,201	Paslanmaz Çelik Spektrometrik Analiz_Mo
Masfal Pimi Numune 2	Paslanmaz Çelik Spektrometrik Analiz	Cu 0.549 % ASTM E1086	Cu	0,549	Paslanmaz Çelik Spektrometrik Analiz_Cu	-1	4	uygun
Masfal Pimi Numune 2	Paslanmaz Çelik Spektrometrik Analiz	Fe+Diğer Kalan % ASTM E1086	Fe+Diğer	Kalan	Paslanmaz Çelik Spektrometrik Analiz_Fe+Diğer
Masfal Pimi Numune 3	Paslanmaz Çelik Spektrometrik Analiz	C 0.035 % ASTM E1086	C	0,035	Paslanmaz Çelik Spektrometrik Analiz_C	-1	0,1	uygun
Masfal Pimi Numune 3	Paslanmaz Çelik Spektrometrik Analiz	Si 0.430 % ASTM E1086	Si	0,43	Paslanmaz Çelik Spektrometrik Analiz_Si	-1	1	uygun
Masfal Pimi Numune 3	Paslanmaz Çelik Spektrometrik Analiz	Mn 1.550 % ASTM E1086	Mn	1,55	Paslanmaz Çelik Spektrometrik Analiz_Mn	-1	2	uygun
Masfal Pimi Numune 3	Paslanmaz Çelik Spektrometrik Analiz	P 0.035 % ASTM E1086	P	0,035	Paslanmaz Çelik Spektrometrik Analiz_P	-1	0,05	uygun
Masfal Pimi Numune 3	Paslanmaz Çelik Spektrometrik Analiz	S 0.011 % ASTM E1086	S	0,011	Paslanmaz Çelik Spektrometrik Analiz_S
Masfal Pimi Numune 3	Paslanmaz Çelik Spektrometrik Analiz	Cr 18.61 % ASTM E1086	Cr	18,61	Paslanmaz Çelik Spektrometrik Analiz_Cr	15	20	uygun
Masfal Pimi Numune 3	Paslanmaz Çelik Spektrometrik Analiz	Ni 8.192 % ASTM E1086	Ni	8,192	Paslanmaz Çelik Spektrometrik Analiz_Ni	8	19	uygun
Masfal Pimi Numune 3	Paslanmaz Çelik Spektrometrik Analiz	Mo 0.205 % ASTM E1086	Mo	0,205	Paslanmaz Çelik Spektrometrik Analiz_Mo
Masfal Pimi Numune 3	Paslanmaz Çelik Spektrometrik Analiz	Cu 0.537 % ASTM E1086	Cu	0,537	Paslanmaz Çelik Spektrometrik Analiz_Cu	-1	4	uygun
Masfal Pimi Numune 3	Paslanmaz Çelik Spektrometrik Analiz	Fe+Diğer Kalan % ASTM E1086	Fe+Diğer	Kalan	Paslanmaz Çelik Spektrometrik Analiz_Fe+Diğer
Masfal Pimi Numune 4	Paslanmaz Çelik Spektrometrik Analiz	C 0.032 % ASTM E1086	C	0,032	Paslanmaz Çelik Spektrometrik Analiz_C	-1	0,1	uygun
Masfal Pimi Numune 4	Paslanmaz Çelik Spektrometrik Analiz	Si 0.417 % ASTM E1086	Si	0,417	Paslanmaz Çelik Spektrometrik Analiz_Si	-1	1	uygun
Masfal Pimi Numune 4	Paslanmaz Çelik Spektrometrik Analiz	Mn 1.604 % ASTM E1086	Mn	1,604	Paslanmaz Çelik Spektrometrik Analiz_Mn	-1	2	uygun
Masfal Pimi Numune 4	Paslanmaz Çelik Spektrometrik Analiz	P 0.033 % ASTM E1086	P	0,033	Paslanmaz Çelik Spektrometrik Analiz_P	-1	0,05	uygun
Masfal Pimi Numune 4	Paslanmaz Çelik Spektrometrik Analiz	S 0.013 % ASTM E1086	S	0,013	Paslanmaz Çelik Spektrometrik Analiz_S
Masfal Pimi Numune 4	Paslanmaz Çelik Spektrometrik Analiz	Cr 18.47 % ASTM E1086	Cr	18,47	Paslanmaz Çelik Spektrometrik Analiz_Cr	15	20	uygun
Masfal Pimi Numune 4	Paslanmaz Çelik Spektrometrik Analiz	Ni 8.227 % ASTM E1086	Ni	8,227	Paslanmaz Çelik Spektrometrik Analiz_Ni	8	19	uygun
Masfal Pimi Numune 4	Paslanmaz Çelik Spektrometrik Analiz	Mo 0.202 % ASTM E1086	Mo	0,202	Paslanmaz Çelik Spektrometrik Analiz_Mo
Masfal Pimi Numune 4	Paslanmaz Çelik Spektrometrik Analiz	Cu 0.545 % ASTM E1086	Cu	0,545	Paslanmaz Çelik Spektrometrik Analiz_Cu	-1	4	uygun
Masfal Pimi Numune 4	Paslanmaz Çelik Spektrometrik Analiz	Fe+Diğer Kalan % ASTM E1086	Fe+Diğer	Kalan	Paslanmaz Çelik Spektrometrik Analiz_Fe+Diğer
Masfal Pimi Numune 5	Paslanmaz Çelik Spektrometrik Analiz	C 0.037 % ASTM E1086	C	0,037	Paslanmaz Çelik Spektrometrik Analiz_C	-1	0,1	uygun
Masfal Pimi Numune 5	Paslanmaz Çelik Spektrometrik Analiz	Si 0.415 % ASTM E1086	Si	0,415	Paslanmaz Çelik Spektrometrik Analiz_Si	-1	1	uygun
Masfal Pimi Numune 5	Paslanmaz Çelik Spektrometrik Analiz	Mn 1.638 % ASTM E1086	Mn	1,638	Paslanmaz Çelik Spektrometrik Analiz_Mn	-1	2	uygun
Masfal Pimi Numune 5	Paslanmaz Çelik Spektrometrik Analiz	P 0.033 % ASTM E1086	P	0,033	Paslanmaz Çelik Spektrometrik Analiz_P	-1	0,05	uygun
Masfal Pimi Numune 5	Paslanmaz Çelik Spektrometrik Analiz	S 0.010 % ASTM E1086	S	0,01	Paslanmaz Çelik Spektrometrik Analiz_S
Masfal Pimi Numune 5	Paslanmaz Çelik Spektrometrik Analiz	Cr 18.44 % ASTM E1086	Cr	18,44	Paslanmaz Çelik Spektrometrik Analiz_Cr	15	20	uygun
Masfal Pimi Numune 5	Paslanmaz Çelik Spektrometrik Analiz	Ni 8.231 % ASTM E1086	Ni	8,231	Paslanmaz Çelik Spektrometrik Analiz_Ni	8	19	uygun
Masfal Pimi Numune 5	Paslanmaz Çelik Spektrometrik Analiz	Mo 0.207 % ASTM E1086	Mo	0,207	Paslanmaz Çelik Spektrometrik Analiz_Mo
Masfal Pimi Numune 5	Paslanmaz Çelik Spektrometrik Analiz	Cu 0.551 % ASTM E1086	Cu	0,551	Paslanmaz Çelik Spektrometrik Analiz_Cu	-1	4	uygun
Masfal Pimi Numune 5	Paslanmaz Çelik Spektrometrik Analiz	Fe+Diğer Kalan % ASTM E1086	Fe+Diğer	Kalan	Paslanmaz Çelik Spektrometrik Analiz_Fe+Diğer
Parsel Bacası Kapama Takımı Açma Anahtarı Numune 1	Paslanmaz Çelik Spektrometrik Analiz	C 0.033 % ASTM E1086	C	0,033	Paslanmaz Çelik Spektrometrik Analiz_C	-1	0,1	uygun
Parsel Bacası Kapama Takımı Açma Anahtarı Numune 1	Paslanmaz Çelik Spektrometrik Analiz	Si 0.422 % ASTM E1086	Si	0,422	Paslanmaz Çelik Spektrometrik Analiz_Si	-1	1	uygun
Parsel Bacası Kapama Takımı Açma Anahtarı Numune 1	Paslanmaz Çelik Spektrometrik Analiz	Mn 1.629 % ASTM E1086	Mn	1,629	Paslanmaz Çelik Spektrometrik Analiz_Mn	-1	2	uygun
Parsel Bacası Kapama Takımı Açma Anahtarı Numune 1	Paslanmaz Çelik Spektrometrik Analiz	P 0.037 % ASTM E1086	P	0,037	Paslanmaz Çelik Spektrometrik Analiz_P	-1	0,05	uygun
Parsel Bacası Kapama Takımı Açma Anahtarı Numune 1	Paslanmaz Çelik Spektrometrik Analiz	S 0.012 % ASTM E1086	S	0,012	Paslanmaz Çelik Spektrometrik Analiz_S
Parsel Bacası Kapama Takımı Açma Anahtarı Numune 1	Paslanmaz Çelik Spektrometrik Analiz	Cr 18.57 % ASTM E1086	Cr	18,57	Paslanmaz Çelik Spektrometrik Analiz_Cr	15	20	uygun
Parsel Bacası Kapama Takımı Açma Anahtarı Numune 1	Paslanmaz Çelik Spektrometrik Analiz	Ni 8.144 % ASTM E1086	Ni	8,144	Paslanmaz Çelik Spektrometrik Analiz_Ni	8	19	uygun
Parsel Bacası Kapama Takımı Açma Anahtarı Numune 1	Paslanmaz Çelik Spektrometrik Analiz	Mo 0.203 % ASTM E1086	Mo	0,203	Paslanmaz Çelik Spektrometrik Analiz_Mo
Parsel Bacası Kapama Takımı Açma Anahtarı Numune 1	Paslanmaz Çelik Spektrometrik Analiz	Cu 0.548 % ASTM E1086	Cu	0,548	Paslanmaz Çelik Spektrometrik Analiz_Cu	-1	4	uygun
Parsel Bacası Kapama Takımı Açma Anahtarı Numune 1	Paslanmaz Çelik Spektrometrik Analiz	Fe+Diğer Kalan % ASTM E1086	Fe+Diğer	Kalan	Paslanmaz Çelik Spektrometrik Analiz_Fe+Diğer
Parsel Bacası Kapama Takımı Açma Anahtarı Numune 2	Paslanmaz Çelik Spektrometrik Analiz	C 0.039 % ASTM E1086	C	0,039	Paslanmaz Çelik Spektrometrik Analiz_C	-1	0,1	uygun
Parsel Bacası Kapama Takımı Açma Anahtarı Numune 2	Paslanmaz Çelik Spektrometrik Analiz	Si 0.410 % ASTM E1086	Si	0,41	Paslanmaz Çelik Spektrometrik Analiz_Si	-1	1	uygun
Parsel Bacası Kapama Takımı Açma Anahtarı Numune 2	Paslanmaz Çelik Spektrometrik Analiz	Mn 1.649 % ASTM E1086	Mn	1,649	Paslanmaz Çelik Spektrometrik Analiz_Mn	-1	2	uygun
Parsel Bacası Kapama Takımı Açma Anahtarı Numune 2	Paslanmaz Çelik Spektrometrik Analiz	P 0.036 % ASTM E1086	P	0,036	Paslanmaz Çelik Spektrometrik Analiz_P	-1	0,05	uygun
Parsel Bacası Kapama Takımı Açma Anahtarı Numune 2	Paslanmaz Çelik Spektrometrik Analiz	S 0.010 % ASTM E1086	S	0,01	Paslanmaz Çelik Spektrometrik Analiz_S
Parsel Bacası Kapama Takımı Açma Anahtarı Numune 2	Paslanmaz Çelik Spektrometrik Analiz	Cr 18.55 % ASTM E1086	Cr	18,55	Paslanmaz Çelik Spektrometrik Analiz_Cr	15	20	uygun
Parsel Bacası Kapama Takımı Açma Anahtarı Numune 2	Paslanmaz Çelik Spektrometrik Analiz	Ni 8.243 % ASTM E1086	Ni	8,243	Paslanmaz Çelik Spektrometrik Analiz_Ni	8	19	uygun
Parsel Bacası Kapama Takımı Açma Anahtarı Numune 2	Paslanmaz Çelik Spektrometrik Analiz	Mo 0.205 % ASTM E1086	Mo	0,205	Paslanmaz Çelik Spektrometrik Analiz_Mo
Parsel Bacası Kapama Takımı Açma Anahtarı Numune 2	Paslanmaz Çelik Spektrometrik Analiz	Cu 0.536 % ASTM E1086	Cu	0,536	Paslanmaz Çelik Spektrometrik Analiz_Cu	-1	4	uygun
Parsel Bacası Kapama Takımı Açma Anahtarı Numune 2	Paslanmaz Çelik Spektrometrik Analiz	Fe+Diğer Kalan % ASTM E1086	Fe+Diğer	Kalan	Paslanmaz Çelik Spektrometrik Analiz_Fe+Diğer
Parsel Bacası Kapama Takımı Açma Anahtarı Numune 3	Paslanmaz Çelik Spektrometrik Analiz	C 0.037 % ASTM E1086	C	0,037	Paslanmaz Çelik Spektrometrik Analiz_C	-1	0,1	uygun
Parsel Bacası Kapama Takımı Açma Anahtarı Numune 3	Paslanmaz Çelik Spektrometrik Analiz	Si 0.411 % ASTM E1086	Si	0,411	Paslanmaz Çelik Spektrometrik Analiz_Si	-1	1	uygun
Parsel Bacası Kapama Takımı Açma Anahtarı Numune 3	Paslanmaz Çelik Spektrometrik Analiz	Mn 1.615 % ASTM E1086	Mn	1,615	Paslanmaz Çelik Spektrometrik Analiz_Mn	-1	2	uygun
Parsel Bacası Kapama Takımı Açma Anahtarı Numune 3	Paslanmaz Çelik Spektrometrik Analiz	P 0.033 % ASTM E1086	P	0,033	Paslanmaz Çelik Spektrometrik Analiz_P	-1	0,05	uygun
Parsel Bacası Kapama Takımı Açma Anahtarı Numune 3	Paslanmaz Çelik Spektrometrik Analiz	S 0.014 % ASTM E1086	S	0,014	Paslanmaz Çelik Spektrometrik Analiz_S
Parsel Bacası Kapama Takımı Açma Anahtarı Numune 3	Paslanmaz Çelik Spektrometrik Analiz	Cr 18.62 % ASTM E1086	Cr	18,62	Paslanmaz Çelik Spektrometrik Analiz_Cr	15	20	uygun
Parsel Bacası Kapama Takımı Açma Anahtarı Numune 3	Paslanmaz Çelik Spektrometrik Analiz	Ni 8.250 % ASTM E1086	Ni	8,25	Paslanmaz Çelik Spektrometrik Analiz_Ni	8	19	uygun
Parsel Bacası Kapama Takımı Açma Anahtarı Numune 3	Paslanmaz Çelik Spektrometrik Analiz	Mo 0.204 % ASTM E1086	Mo	0,204	Paslanmaz Çelik Spektrometrik Analiz_Mo
Parsel Bacası Kapama Takımı Açma Anahtarı Numune 3	Paslanmaz Çelik Spektrometrik Analiz	Cu 0.547 % ASTM E1086	Cu	0,547	Paslanmaz Çelik Spektrometrik Analiz_Cu	-1	4	uygun
Parsel Bacası Kapama Takımı Açma Anahtarı Numune 3	Paslanmaz Çelik Spektrometrik Analiz	Fe+Diğer Kalan % ASTM E1086	Fe+Diğer	Kalan	Paslanmaz Çelik Spektrometrik Analiz_Fe+Diğer
Gövde Kapak Malzemesi Numune 1	ParametersAnaliz Sonuçları	Çekme Gerilmesi (Rm) 528.00 N/mm^2 EN ISO 6892-1 Metod B	Çekme Gerilmesi (Rm)	528	ParametersAnaliz Sonuçları_Çekme Gerilmesi (Rm)	500	1000000	uygun
Gövde Kapak Malzemesi Numune 1	ParametersAnaliz Sonuçları	Rp0,2 391.00 N/mm^2 EN ISO 6892-1 Metod B	Rp0,2	391	ParametersAnaliz Sonuçları_Rp0,2	320	1000000	uygun
Gövde Kapak Malzemesi Numune 1	ParametersAnaliz Sonuçları	A5 9.500 % EN ISO 6892-1 Metod B	A5	9,5	ParametersAnaliz Sonuçları_A5	7	1000000	uygun
Gövde Kapak Malzemesi Numune 2	ParametersAnaliz Sonuçları	Çekme Gerilmesi (Rm) 533.00 N/mm^2 EN ISO 6892-1 Metod B	Çekme Gerilmesi (Rm)	533	ParametersAnaliz Sonuçları_Çekme Gerilmesi (Rm)	500	1000000	uygun
Gövde Kapak Malzemesi Numune 2	ParametersAnaliz Sonuçları	Rp0,2 402.00 N/mm^2 EN ISO 6892-1 Metod B	Rp0,2	402	ParametersAnaliz Sonuçları_Rp0,2	320	1000000	uygun
Gövde Kapak Malzemesi Numune 2	ParametersAnaliz Sonuçları	A5 11.50 % EN ISO 6892-1 Metod B	A5	11,5	ParametersAnaliz Sonuçları_A5	7	1000000	uygun
Gövde Kapak Malzemesi Numune 3	ParametersAnaliz Sonuçları	Çekme Gerilmesi (Rm) 543.00 N/mm^2 EN ISO 6892-1 Metod B	Çekme Gerilmesi (Rm)	543	ParametersAnaliz Sonuçları_Çekme Gerilmesi (Rm)	500	1000000	uygun
Gövde Kapak Malzemesi Numune 3	ParametersAnaliz Sonuçları	Rp0,2 411.00 N/mm^2 EN ISO 6892-1 Metod B	Rp0,2	411	ParametersAnaliz Sonuçları_Rp0,2	320	1000000	uygun
Gövde Kapak Malzemesi Numune 3	ParametersAnaliz Sonuçları	A5 10.00 % EN ISO 6892-1 Metod B	A5	10	ParametersAnaliz Sonuçları_A5	7	1000000	uygun
Gövde Kapak Malzemesi Numune 4	ParametersAnaliz Sonuçları	Çekme Gerilmesi (Rm) 530.00 N/mm^2 EN ISO 6892-1 Metod B	Çekme Gerilmesi (Rm)	530	ParametersAnaliz Sonuçları_Çekme Gerilmesi (Rm)	500	1000000	uygun
Gövde Kapak Malzemesi Numune 4	ParametersAnaliz Sonuçları	Rp0,2 399.00 N/mm^2 EN ISO 6892-1 Metod B	Rp0,2	399	ParametersAnaliz Sonuçları_Rp0,2	320	1000000	uygun
Gövde Kapak Malzemesi Numune 4	ParametersAnaliz Sonuçları	A5 12.00 % EN ISO 6892-1 Metod B	A5	12	ParametersAnaliz Sonuçları_A5	7	1000000	uygun
Gövde Kapak Malzemesi Numune 5	ParametersAnaliz Sonuçları	Çekme Gerilmesi (Rm) 549.00 N/mm^2 EN ISO 6892-1 Metod B	Çekme Gerilmesi (Rm)	549	ParametersAnaliz Sonuçları_Çekme Gerilmesi (Rm)	500	1000000	uygun
Gövde Kapak Malzemesi Numune 5	ParametersAnaliz Sonuçları	Rp0,2 408.00 N/mm^2 EN ISO 6892-1 Metod B	Rp0,2	408	ParametersAnaliz Sonuçları_Rp0,2	320	1000000	uygun
Gövde Kapak Malzemesi Numune 5	ParametersAnaliz Sonuçları	A5 10.00 % EN ISO 6892-1 Metod B	A5	10	ParametersAnaliz Sonuçları_A5	7	1000000	uygun
Kilit Mekanizması Numune 1	ParametersAnaliz Sonuçları	Çekme Gerilmesi (Rm) 765.00 N/mm^2 EN ISO 6892-1 Metod B	Çekme Gerilmesi (Rm)	765	ParametersAnaliz Sonuçları_Çekme Gerilmesi (Rm)	500	1000000	uygun
Kilit Mekanizması Numune 1	ParametersAnaliz Sonuçları	Rp0,2 509.00 N/mm^2 EN ISO 6892-1 Metod B	Rp0,2	509	ParametersAnaliz Sonuçları_Rp0,2	320	1000000	uygun
Kilit Mekanizması Numune 1	ParametersAnaliz Sonuçları	A5 40.50 % EN ISO 6892-1 Metod B	A5	40,5	ParametersAnaliz Sonuçları_A5	7	1000000	uygun
Kilit Mekanizması Numune 2	ParametersAnaliz Sonuçları	Çekme Gerilmesi (Rm) 777.00 N/mm^2 EN ISO 6892-1 Metod B	Çekme Gerilmesi (Rm)	777	ParametersAnaliz Sonuçları_Çekme Gerilmesi (Rm)	500	1000000	uygun
Kilit Mekanizması Numune 2	ParametersAnaliz Sonuçları	Rp0,2 529.00 N/mm^2 EN ISO 6892-1 Metod B	Rp0,2	529	ParametersAnaliz Sonuçları_Rp0,2	320	1000000	uygun
Kilit Mekanizması Numune 2	ParametersAnaliz Sonuçları	A5 45.00 % EN ISO 6892-1 Metod B	A5	45	ParametersAnaliz Sonuçları_A5	7	1000000	uygun
Kilit Mekanizması Numune 3	ParametersAnaliz Sonuçları	Çekme Gerilmesi (Rm) 759.00 N/mm^2 EN ISO 6892-1 Metod B	Çekme Gerilmesi (Rm)	759	ParametersAnaliz Sonuçları_Çekme Gerilmesi (Rm)	500	1000000	uygun
Kilit Mekanizması Numune 3	ParametersAnaliz Sonuçları	Rp0,2 498.00 N/mm^2 EN ISO 6892-1 Metod B	Rp0,2	498	ParametersAnaliz Sonuçları_Rp0,2	320	1000000	uygun
Kilit Mekanizması Numune 3	ParametersAnaliz Sonuçları	A5 40.00 % EN ISO 6892-1 Metod B	A5	40	ParametersAnaliz Sonuçları_A5	7	1000000	uygun
Kilit Mekanizması Numune 4	ParametersAnaliz Sonuçları	Çekme Gerilmesi (Rm) 742.00 N/mm^2 EN ISO 6892-1 Metod B	Çekme Gerilmesi (Rm)	742	ParametersAnaliz Sonuçları_Çekme Gerilmesi (Rm)	500	1000000	uygun
Kilit Mekanizması Numune 4	ParametersAnaliz Sonuçları	Rp0,2 500.00 N/mm^2 EN ISO 6892-1 Metod B	Rp0,2	500	ParametersAnaliz Sonuçları_Rp0,2	320	1000000	uygun
Kilit Mekanizması Numune 4	ParametersAnaliz Sonuçları	A5 43.00 % EN ISO 6892-1 Metod B	A5	43	ParametersAnaliz Sonuçları_A5	7	1000000	uygun
Kilit Mekanizması Numune 5	ParametersAnaliz Sonuçları	Çekme Gerilmesi (Rm) 750.00 N/mm^2 EN ISO 6892-1 Metod B	Çekme Gerilmesi (Rm)	750	ParametersAnaliz Sonuçları_Çekme Gerilmesi (Rm)	500	1000000	uygun
Kilit Mekanizması Numune 5	ParametersAnaliz Sonuçları	Rp0,2 511.00 N/mm^2 EN ISO 6892-1 Metod B	Rp0,2	511	ParametersAnaliz Sonuçları_Rp0,2	320	1000000	uygun
Kilit Mekanizması Numune 5	ParametersAnaliz Sonuçları	A5 41.50 % EN ISO 6892-1 Metod B	A5	41,5	ParametersAnaliz Sonuçları_A5	7	1000000	uygun
Gövde Kapak Malzemesi Numune 1	ParametersAnaliz Sonuçları	1.Ölçüm Brinell 181.56 HBW 2,5/187,5 EN ISO 6506-1	1.Ölçüm Brinell	181,56	ParametersAnaliz Sonuçları_1.Ölçüm Brinell	170	230	uygun
Gövde Kapak Malzemesi Numune 1	ParametersAnaliz Sonuçları	2.Ölçüm Brinell 182.14 HBW 2,5/187,5 EN ISO 6506-1	2.Ölçüm Brinell	182,14	ParametersAnaliz Sonuçları_2.Ölçüm Brinell	170	230	uygun
Gövde Kapak Malzemesi Numune 1	ParametersAnaliz Sonuçları	3.Ölçüm Brinell 181.91 HBW 2,5/187,5 EN ISO 6506-1	3.Ölçüm Brinell	181,91	ParametersAnaliz Sonuçları_3.Ölçüm Brinell	170	230	uygun
Gövde Kapak Malzemesi Numune 2	ParametersAnaliz Sonuçları	1.Ölçüm Brinell 180.50 HBW 2,5/187,5 EN ISO 6506-1	1.Ölçüm Brinell	180,5	ParametersAnaliz Sonuçları_1.Ölçüm Brinell	170	230	uygun
Gövde Kapak Malzemesi Numune 2	ParametersAnaliz Sonuçları	2.Ölçüm Brinell 180.41 HBW 2,5/187,5 EN ISO 6506-1	2.Ölçüm Brinell	180,41	ParametersAnaliz Sonuçları_2.Ölçüm Brinell	170	230	uygun
Gövde Kapak Malzemesi Numune 2	ParametersAnaliz Sonuçları	3.Ölçüm Brinell 180.66 HBW 2,5/187,5 EN ISO 6506-1	3.Ölçüm Brinell	180,66	ParametersAnaliz Sonuçları_3.Ölçüm Brinell	170	230	uygun
Gövde Kapak Malzemesi Numune 3	ParametersAnaliz Sonuçları	1.Ölçüm Brinell 181.26 HBW 2,5/187,5 EN ISO 6506-1	1.Ölçüm Brinell	181,26	ParametersAnaliz Sonuçları_1.Ölçüm Brinell	170	230	uygun
Gövde Kapak Malzemesi Numune 3	ParametersAnaliz Sonuçları	2.Ölçüm Brinell 183.42 HBW 2,5/187,5 EN ISO 6506-1	2.Ölçüm Brinell	183,42	ParametersAnaliz Sonuçları_2.Ölçüm Brinell	170	230	uygun
Gövde Kapak Malzemesi Numune 3	ParametersAnaliz Sonuçları	3.Ölçüm Brinell 180.16 HBW 2,5/187,5 EN ISO 6506-1	3.Ölçüm Brinell	180,16	ParametersAnaliz Sonuçları_3.Ölçüm Brinell	170	230	uygun
Gövde Kapak Malzemesi Numune 4	ParametersAnaliz Sonuçları	1.Ölçüm Brinell 179.98 HBW 2,5/187,5 EN ISO 6506-1	1.Ölçüm Brinell	179,98	ParametersAnaliz Sonuçları_1.Ölçüm Brinell	170	230	uygun
Gövde Kapak Malzemesi Numune 4	ParametersAnaliz Sonuçları	2.Ölçüm Brinell 180.11 HBW 2,5/187,5 EN ISO 6506-1	2.Ölçüm Brinell	180,11	ParametersAnaliz Sonuçları_2.Ölçüm Brinell	170	230	uygun
Gövde Kapak Malzemesi Numune 4	ParametersAnaliz Sonuçları	3.Ölçüm Brinell 181.25 HBW 2,5/187,5 EN ISO 6506-1	3.Ölçüm Brinell	181,25	ParametersAnaliz Sonuçları_3.Ölçüm Brinell	170	230	uygun
Gövde Kapak Malzemesi Numune 5	ParametersAnaliz Sonuçları	1.Ölçüm Brinell 182.22 HBW 2,5/187,5 EN ISO 6506-1	1.Ölçüm Brinell	182,22	ParametersAnaliz Sonuçları_1.Ölçüm Brinell	170	230	uygun
Gövde Kapak Malzemesi Numune 5	ParametersAnaliz Sonuçları	2.Ölçüm Brinell 183.16 HBW 2,5/187,5 EN ISO 6506-1	2.Ölçüm Brinell	183,16	ParametersAnaliz Sonuçları_2.Ölçüm Brinell	170	230	uygun
Gövde Kapak Malzemesi Numune 5	ParametersAnaliz Sonuçları	3.Ölçüm Brinell 180.15 HBW 2,5/187,5 EN ISO 6506-1	3.Ölçüm Brinell	180,15	ParametersAnaliz Sonuçları_3.Ölçüm Brinell	170	230	uygun
EPDM Conta Numune 1	ParametersAnaliz Sonuçları	*Shore A 1.Ölçüm 67.00 Shore A TS ISO 48-2	Shore A 1.Ölçüm	67	ParametersAnaliz Sonuçları_Shore A 1.Ölçüm	65	70	uygun
EPDM Conta Numune 1	ParametersAnaliz Sonuçları	*Shore A 2.Ölçüm 68.00 Shore A TS ISO 48-2	Shore A 2.Ölçüm	68	ParametersAnaliz Sonuçları_Shore A 2.Ölçüm	65	70	uygun
EPDM Conta Numune 1	ParametersAnaliz Sonuçları	*Shore A 3.Ölçüm 67.00 Shore A TS ISO 48-2	Shore A 3.Ölçüm	67	ParametersAnaliz Sonuçları_Shore A 3.Ölçüm	65	70	uygun
EPDM Conta Numune 2	ParametersAnaliz Sonuçları	*Shore A 1.Ölçüm 69.00 Shore A TS ISO 48-2	Shore A 1.Ölçüm	69	ParametersAnaliz Sonuçları_Shore A 1.Ölçüm	65	70	uygun
EPDM Conta Numune 2	ParametersAnaliz Sonuçları	*Shore A 2.Ölçüm 68.00 Shore A TS ISO 48-2	Shore A 2.Ölçüm	68	ParametersAnaliz Sonuçları_Shore A 2.Ölçüm	65	70	uygun
EPDM Conta Numune 2	ParametersAnaliz Sonuçları	*Shore A 3.Ölçüm 66.00 Shore A TS ISO 48-2	Shore A 3.Ölçüm	66	ParametersAnaliz Sonuçları_Shore A 3.Ölçüm	65	70	uygun
EPDM Conta Numune 3	ParametersAnaliz Sonuçları	*Shore A 1.Ölçüm 67.00 Shore A TS ISO 48-2	Shore A 1.Ölçüm	67	ParametersAnaliz Sonuçları_Shore A 1.Ölçüm	65	70	uygun
EPDM Conta Numune 3	ParametersAnaliz Sonuçları	*Shore A 2.Ölçüm 67.00 Shore A TS ISO 48-2	Shore A 2.Ölçüm	67	ParametersAnaliz Sonuçları_Shore A 2.Ölçüm	65	70	uygun
EPDM Conta Numune 3	ParametersAnaliz Sonuçları	*Shore A 3.Ölçüm 69.00 Shore A TS ISO 48-2	Shore A 3.Ölçüm	69	ParametersAnaliz Sonuçları_Shore A 3.Ölçüm	65	70	uygun
EPDM Conta Numune 4	ParametersAnaliz Sonuçları	*Shore A 1.Ölçüm 67.00 Shore A TS ISO 48-2	Shore A 1.Ölçüm	67	ParametersAnaliz Sonuçları_Shore A 1.Ölçüm	65	70	uygun
EPDM Conta Numune 4	ParametersAnaliz Sonuçları	*Shore A 2.Ölçüm 68.00 Shore A TS ISO 48-2	Shore A 2.Ölçüm	68	ParametersAnaliz Sonuçları_Shore A 2.Ölçüm	65	70	uygun
EPDM Conta Numune 4	ParametersAnaliz Sonuçları	*Shore A 3.Ölçüm 66.00 Shore A TS ISO 48-2	Shore A 3.Ölçüm	66	ParametersAnaliz Sonuçları_Shore A 3.Ölçüm	65	70	uygun
EPDM Conta Numune 5	ParametersAnaliz Sonuçları	*Shore A 1.Ölçüm 68.00 Shore A TS ISO 48-2	Shore A 1.Ölçüm	68	ParametersAnaliz Sonuçları_Shore A 1.Ölçüm	65	70	uygun
EPDM Conta Numune 5	ParametersAnaliz Sonuçları	*Shore A 2.Ölçüm 69.00 Shore A TS ISO 48-2	Shore A 2.Ölçüm	69	ParametersAnaliz Sonuçları_Shore A 2.Ölçüm	65	70	uygun
EPDM Conta Numune 5	ParametersAnaliz Sonuçları	*Shore A 3.Ölçüm 66.00 Shore A TS ISO 48-2	Shore A 3.Ölçüm	66	ParametersAnaliz Sonuçları_Shore A 3.Ölçüm	65	70	uygun
EPDM - Conta Numune 1	ParametersAnaliz Sonuçları	*Kopma Mukavemeti 13.00 N/mm^2 TS ISO 37	Kopma Mukavemeti	13	ParametersAnaliz Sonuçları_Kopma Mukavemeti	10	1000000	uygun
EPDM - Conta Numune 1	ParametersAnaliz Sonuçları	*Uzama 380.00 % TS ISO 37	Uzama	380	ParametersAnaliz Sonuçları_Uzama	350	1000000	uygun
EPDM - Conta Numune 2	ParametersAnaliz Sonuçları	*Kopma Mukavemeti 11.00 N/mm^2 TS ISO 37	Kopma Mukavemeti	11	ParametersAnaliz Sonuçları_Kopma Mukavemeti	10	1000000	uygun
EPDM - Conta Numune 2	ParametersAnaliz Sonuçları	*Uzama 369.00 % TS ISO 37	Uzama	369	ParametersAnaliz Sonuçları_Uzama	350	1000000	uygun
EPDM - Conta Numune 3	ParametersAnaliz Sonuçları	*Kopma Mukavemeti 14.00 N/mm^2 TS ISO 37	Kopma Mukavemeti	14	ParametersAnaliz Sonuçları_Kopma Mukavemeti	10	1000000	uygun
EPDM - Conta Numune 3	ParametersAnaliz Sonuçları	*Uzama 394.00 % TS ISO 37	Uzama	394	ParametersAnaliz Sonuçları_Uzama	350	1000000	uygun
EPDM - Conta Numune 4	ParametersAnaliz Sonuçları	*Kopma Mukavemeti 12.00 N/mm^2 TS ISO 37	Kopma Mukavemeti	12	ParametersAnaliz Sonuçları_Kopma Mukavemeti	10	1000000	uygun
EPDM - Conta Numune 4	ParametersAnaliz Sonuçları	*Uzama 384.00 % TS ISO 37	Uzama	384	ParametersAnaliz Sonuçları_Uzama	350	1000000	uygun
EPDM - Conta Numune 5	ParametersAnaliz Sonuçları	*Kopma Mukavemeti 10.50 N/mm^2 TS ISO 37	Kopma Mukavemeti	10,5	ParametersAnaliz Sonuçları_Kopma Mukavemeti	10	1000000	uygun
EPDM - Conta Numune 5	ParametersAnaliz Sonuçları	*Uzama 372.00 % TS ISO 37	Uzama	372	ParametersAnaliz Sonuçları_Uzama	350	1000000	uygun

## Sonuc
Malzeme	Test	Sonuc	Element	Deger	Min.	Max.	Kıyas
Gövde Kapak Malzemesi Numune 1	Dökme Demir Spektrometrik Analiz (Cast Iron Spectrometric Analysis)	Ti 0.011 % ASTM E1999	Ti	0,011
Gövde Kapak Malzemesi Numune 1	Dökme Demir Spektrometrik Analiz (Cast Iron Spectrometric Analysis)	*Mg 0.046 % ASTM E1999	Mg	0,046	Dökme Demir Spektrometrik Analiz (Cast Iron Spectrometric Analysis)	Dökme Demir Spektrometrik Analiz (Cast Iron Spectrometric Analysis)_Mg	Uygun değil
Gövde Kapak Malzemesi Numune 1	Dökme Demir Spektrometrik Analiz (Cast Iron Spectrometric Analysis)	C 3.681 % ASTM E1999	C	3,681	Dökme Demir Spektrometrik Analiz (Cast Iron Spectrometric Analysis)	Dökme Demir Spektrometrik Analiz (Cast Iron Spectrometric Analysis)_C	Uygun değil
Gövde Kapak Malzemesi Numune 1	Dökme Demir Spektrometrik Analiz (Cast Iron Spectrometric Analysis)	Si 2.607 % ASTM E1999	Si	2,607	Dökme Demir Spektrometrik Analiz (Cast Iron Spectrometric Analysis)	Dökme Demir Spektrometrik Analiz (Cast Iron Spectrometric Analysis)_Si	Uygun değil
Gövde Kapak Malzemesi Numune 1	Dökme Demir Spektrometrik Analiz (Cast Iron Spectrometric Analysis)	Mn 0.310 % ASTM E1999	Mn	0,31	Dökme Demir Spektrometrik Analiz (Cast Iron Spectrometric Analysis)	Dökme Demir Spektrometrik Analiz (Cast Iron Spectrometric Analysis)_Mn	Uygun değil
Gövde Kapak Malzemesi Numune 1	Dökme Demir Spektrometrik Analiz (Cast Iron Spectrometric Analysis)	P 0.044 % ASTM E1999	P	0,044	Dökme Demir Spektrometrik Analiz (Cast Iron Spectrometric Analysis)	Dökme Demir Spektrometrik Analiz (Cast Iron Spectrometric Analysis)_P	Uygun değil
Gövde Kapak Malzemesi Numune 1	Dökme Demir Spektrometrik Analiz (Cast Iron Spectrometric Analysis)	S 0.0037 % ASTM E1999	S	0,0037
Gövde Kapak Malzemesi Numune 1	Dökme Demir Spektrometrik Analiz (Cast Iron Spectrometric Analysis)	Cr 0.026 % ASTM E1999	Cr	0,026
Gövde Kapak Malzemesi Numune 1	Dökme Demir Spektrometrik Analiz (Cast Iron Spectrometric Analysis)	Ni 0.016 % ASTM E1999	Ni	0,016
Gövde Kapak Malzemesi Numune 1	Dökme Demir Spektrometrik Analiz (Cast Iron Spectrometric Analysis)	Cu 0.031 % ASTM E1999	Cu	0,031
Gövde Kapak Malzemesi Numune 1	Dökme Demir Spektrometrik Analiz (Cast Iron Spectrometric Analysis)	V 0.010 % ASTM E1999	V	0,01
Gövde Kapak Malzemesi Numune 2	Dökme Demir Spektrometrik Analiz (Cast Iron Spectrometric Analysis)	Ti 0.011 % ASTM E1999	Ti	0,011
Gövde Kapak Malzemesi Numune 2	Dökme Demir Spektrometrik Analiz (Cast Iron Spectrometric Analysis)	*Mg 0.048 % ASTM E1999	Mg	0,048	Dökme Demir Spektrometrik Analiz (Cast Iron Spectrometric Analysis)	Dökme Demir Spektrometrik Analiz (Cast Iron Spectrometric Analysis)_Mg	Uygun değil
Gövde Kapak Malzemesi Numune 2	Dökme Demir Spektrometrik Analiz (Cast Iron Spectrometric Analysis)	C 3.636 % ASTM E1999	C	3,636	Dökme Demir Spektrometrik Analiz (Cast Iron Spectrometric Analysis)	Dökme Demir Spektrometrik Analiz (Cast Iron Spectrometric Analysis)_C	Uygun değil
Gövde Kapak Malzemesi Numune 2	Dökme Demir Spektrometrik Analiz (Cast Iron Spectrometric Analysis)	Si 2.625 % ASTM E1999	Si	2,625	Dökme Demir Spektrometrik Analiz (Cast Iron Spectrometric Analysis)	Dökme Demir Spektrometrik Analiz (Cast Iron Spectrometric Analysis)_Si	Uygun değil
Gövde Kapak Malzemesi Numune 2	Dökme Demir Spektrometrik Analiz (Cast Iron Spectrometric Analysis)	Mn 0.315 % ASTM E1999	Mn	0,315	Dökme Demir Spektrometrik Analiz (Cast Iron Spectrometric Analysis)	Dökme Demir Spektrometrik Analiz (Cast Iron Spectrometric Analysis)_Mn	Uygun değil
Gövde Kapak Malzemesi Numune 2	Dökme Demir Spektrometrik Analiz (Cast Iron Spectrometric Analysis)	P 0.042 % ASTM E1999	P	0,042	Dökme Demir Spektrometrik Analiz (Cast Iron Spectrometric Analysis)	Dökme Demir Spektrometrik Analiz (Cast Iron Spectrometric Analysis)_P	Uygun değil
Gövde Kapak Malzemesi Numune 2	Dökme Demir Spektrometrik Analiz (Cast Iron Spectrometric Analysis)	S 0.0033 % ASTM E1999	S	0,0033
Gövde Kapak Malzemesi Numune 2	Dökme Demir Spektrometrik Analiz (Cast Iron Spectrometric Analysis)	Cr 0.028 % ASTM E1999	Cr	0,028
Gövde Kapak Malzemesi Numune 2	Dökme Demir Spektrometrik Analiz (Cast Iron Spectrometric Analysis)	Ni 0.013 % ASTM E1999	Ni	0,013
Gövde Kapak Malzemesi Numune 2	Dökme Demir Spektrometrik Analiz (Cast Iron Spectrometric Analysis)	Cu 0.025 % ASTM E1999	Cu	0,025
Gövde Kapak Malzemesi Numune 2	Dökme Demir Spektrometrik Analiz (Cast Iron Spectrometric Analysis)	V 0.0089 % ASTM E1999	V	0,0089
Gövde Kapak Malzemesi Numune 3	Dökme Demir Spektrometrik Analiz (Cast Iron Spectrometric Analysis)	Ti 0.018 % ASTM E1999	Ti	0,018
Gövde Kapak Malzemesi Numune 3	Dökme Demir Spektrometrik Analiz (Cast Iron Spectrometric Analysis)	*Mg 0.043 % ASTM E1999	Mg	0,043	Dökme Demir Spektrometrik Analiz (Cast Iron Spectrometric Analysis)	Dökme Demir Spektrometrik Analiz (Cast Iron Spectrometric Analysis)_Mg	Uygun değil
Gövde Kapak Malzemesi Numune 3	Dökme Demir Spektrometrik Analiz (Cast Iron Spectrometric Analysis)	C 3.660 % ASTM E1999	C	3,66	Dökme Demir Spektrometrik Analiz (Cast Iron Spectrometric Analysis)	Dökme Demir Spektrometrik Analiz (Cast Iron Spectrometric Analysis)_C	Uygun değil
Gövde Kapak Malzemesi Numune 3	Dökme Demir Spektrometrik Analiz (Cast Iron Spectrometric Analysis)	Si 2.612 % ASTM E1999	Si	2,612	Dökme Demir Spektrometrik Analiz (Cast Iron Spectrometric Analysis)	Dökme Demir Spektrometrik Analiz (Cast Iron Spectrometric Analysis)_Si	Uygun değil
Gövde Kapak Malzemesi Numune 3	Dökme Demir Spektrometrik Analiz (Cast Iron Spectrometric Analysis)	Mn 0.374 % ASTM E1999	Mn	0,374	Dökme Demir Spektrometrik Analiz (Cast Iron Spectrometric Analysis)	Dökme Demir Spektrometrik Analiz (Cast Iron Spectrometric Analysis)_Mn	Uygun değil
Gövde Kapak Malzemesi Numune 3	Dökme Demir Spektrometrik Analiz (Cast Iron Spectrometric Analysis)	P 0.039 % ASTM E1999	P	0,039	Dökme Demir Spektrometrik Analiz (Cast Iron Spectrometric Analysis)	Dökme Demir Spektrometrik Analiz (Cast Iron Spectrometric Analysis)_P	Uygun değil
Gövde Kapak Malzemesi Numune 3	Dökme Demir Spektrometrik Analiz (Cast Iron Spectrometric Analysis)	S 0.0063 % ASTM E1999	S	0,0063
Gövde Kapak Malzemesi Numune 3	Dökme Demir Spektrometrik Analiz (Cast Iron Spectrometric Analysis)	Cr 0.035 % ASTM E1999	Cr	0,035
Gövde Kapak Malzemesi Numune 3	Dökme Demir Spektrometrik Analiz (Cast Iron Spectrometric Analysis)	Ni 0.017 % ASTM E1999	Ni	0,017
Gövde Kapak Malzemesi Numune 3	Dökme Demir Spektrometrik Analiz (Cast Iron Spectrometric Analysis)	Cu 0.052 % ASTM E1999	Cu	0,052
Gövde Kapak Malzemesi Numune 3	Dökme Demir Spektrometrik Analiz (Cast Iron Spectrometric Analysis)	V 0.0091 % ASTM E1999	V	0,0091
Gövde Kapak Malzemesi Numune 4	Dökme Demir Spektrometrik Analiz (Cast Iron Spectrometric Analysis)	Ti 0.016 % ASTM E1999	Ti	0,016
Gövde Kapak Malzemesi Numune 4	Dökme Demir Spektrometrik Analiz (Cast Iron Spectrometric Analysis)	*Mg 0.047 % ASTM E1999	Mg	0,047	Dökme Demir Spektrometrik Analiz (Cast Iron Spectrometric Analysis)	Dökme Demir Spektrometrik Analiz (Cast Iron Spectrometric Analysis)_Mg	Uygun değil
Gövde Kapak Malzemesi Numune 4	Dökme Demir Spektrometrik Analiz (Cast Iron Spectrometric Analysis)	C 3.695 % ASTM E1999	C	3,695	Dökme Demir Spektrometrik Analiz (Cast Iron Spectrometric Analysis)	Dökme Demir Spektrometrik Analiz (Cast Iron Spectrometric Analysis)_C	Uygun değil
Gövde Kapak Malzemesi Numune 4	Dökme Demir Spektrometrik Analiz (Cast Iron Spectrometric Analysis)	Si 2.711 % ASTM E1999	Si	2,711	Dökme Demir Spektrometrik Analiz (Cast Iron Spectrometric Analysis)	Dökme Demir Spektrometrik Analiz (Cast Iron Spectrometric Analysis)_Si	Uygun değil
Gövde Kapak Malzemesi Numune 4	Dökme Demir Spektrometrik Analiz (Cast Iron Spectrometric Analysis)	Mn 0.371 % ASTM E1999	Mn	0,371	Dökme Demir Spektrometrik Analiz (Cast Iron Spectrometric Analysis)	Dökme Demir Spektrometrik Analiz (Cast Iron Spectrometric Analysis)_Mn	Uygun değil
Gövde Kapak Malzemesi Numune 4	Dökme Demir Spektrometrik Analiz (Cast Iron Spectrometric Analysis)	P 0.044 % ASTM E1999	P	0,044	Dökme Demir Spektrometrik Analiz (Cast Iron Spectrometric Analysis)	Dökme Demir Spektrometrik Analiz (Cast Iron Spectrometric Analysis)_P	Uygun değil
Gövde Kapak Malzemesi Numune 4	Dökme Demir Spektrometrik Analiz (Cast Iron Spectrometric Analysis)	S 0.0058 % ASTM E1999	S	0,0058
Gövde Kapak Malzemesi Numune 4	Dökme Demir Spektrometrik Analiz (Cast Iron Spectrometric Analysis)	Cr 0.031 % ASTM E1999	Cr	0,031
Gövde Kapak Malzemesi Numune 4	Dökme Demir Spektrometrik Analiz (Cast Iron Spectrometric Analysis)	Ni 0.024 % ASTM E1999	Ni	0,024
Gövde Kapak Malzemesi Numune 4	Dökme Demir Spektrometrik Analiz (Cast Iron Spectrometric Analysis)	Cu 0.049 % ASTM E1999	Cu	0,049
Gövde Kapak Malzemesi Numune 4	Dökme Demir Spektrometrik Analiz (Cast Iron Spectrometric Analysis)	V 0.0086 % ASTM E1999	V	0,0086
Gövde Kapak Malzemesi Numune 5	Dökme Demir Spektrometrik Analiz (Cast Iron Spectrometric Analysis)	Ti 0.014 % ASTM E1999	Ti	0,014
Gövde Kapak Malzemesi Numune 5	Dökme Demir Spektrometrik Analiz (Cast Iron Spectrometric Analysis)	*Mg 0.041 % ASTM E1999	Mg	0,041	Dökme Demir Spektrometrik Analiz (Cast Iron Spectrometric Analysis)	Dökme Demir Spektrometrik Analiz (Cast Iron Spectrometric Analysis)_Mg	Uygun değil
Gövde Kapak Malzemesi Numune 5	Dökme Demir Spektrometrik Analiz (Cast Iron Spectrometric Analysis)	C 3.628 % ASTM E1999	C	3,628	Dökme Demir Spektrometrik Analiz (Cast Iron Spectrometric Analysis)	Dökme Demir Spektrometrik Analiz (Cast Iron Spectrometric Analysis)_C	Uygun değil
Gövde Kapak Malzemesi Numune 5	Dökme Demir Spektrometrik Analiz (Cast Iron Spectrometric Analysis)	Si 2.677 % ASTM E1999	Si	2,677	Dökme Demir Spektrometrik Analiz (Cast Iron Spectrometric Analysis)	Dökme Demir Spektrometrik Analiz (Cast Iron Spectrometric Analysis)_Si	Uygun değil
Gövde Kapak Malzemesi Numune 5	Dökme Demir Spektrometrik Analiz (Cast Iron Spectrometric Analysis)	Mn 0.359 % ASTM E1999	Mn	0,359	Dökme Demir Spektrometrik Analiz (Cast Iron Spectrometric Analysis)	Dökme Demir Spektrometrik Analiz (Cast Iron Spectrometric Analysis)_Mn	Uygun değil
Gövde Kapak Malzemesi Numune 5	Dökme Demir Spektrometrik Analiz (Cast Iron Spectrometric Analysis)	P 0.041 % ASTM E1999	P	0,041	Dökme Demir Spektrometrik Analiz (Cast Iron Spectrometric Analysis)	Dökme Demir Spektrometrik Analiz (Cast Iron Spectrometric Analysis)_P	Uygun değil
Gövde Kapak Malzemesi Numune 5	Dökme Demir Spektrometrik Analiz (Cast Iron Spectrometric Analysis)	S 0.0046 % ASTM E1999	S	0,0046
Gövde Kapak Malzemesi Numune 5	Dökme Demir Spektrometrik Analiz (Cast Iron Spectrometric Analysis)	Cr 0.036 % ASTM E1999	Cr	0,036
Gövde Kapak Malzemesi Numune 5	Dökme Demir Spektrometrik Analiz (Cast Iron Spectrometric Analysis)	Ni 0.021 % ASTM E1999	Ni	0,021
Gövde Kapak Malzemesi Numune 5	Dökme Demir Spektrometrik Analiz (Cast Iron Spectrometric Analysis)	Cu 0.047 % ASTM E1999	Cu	0,047
Gövde Kapak Malzemesi Numune 5	Dökme Demir Spektrometrik Analiz (Cast Iron Spectrometric Analysis)	V 0.0098 % ASTM E1999	V	0,0098
Kilit Mekanizması Numune 1	Paslanmaz Çelik Spektrometrik Analiz	C 0.036 % ASTM E1086	C	0,036	Paslanmaz Çelik Spektrometrik Analiz	Paslanmaz Çelik Spektrometrik Analiz_C	Uygun değil
Kilit Mekanizması Numune 1	Paslanmaz Çelik Spektrometrik Analiz	Si 0.430 % ASTM E1086	Si	0,43	Paslanmaz Çelik Spektrometrik Analiz	Paslanmaz Çelik Spektrometrik Analiz_Si	Uygun değil
Kilit Mekanizması Numune 1	Paslanmaz Çelik Spektrometrik Analiz	Mn 1.687 % ASTM E1086	Mn	1,687	Paslanmaz Çelik Spektrometrik Analiz	Paslanmaz Çelik Spektrometrik Analiz_Mn	Uygun değil
Kilit Mekanizması Numune 1	Paslanmaz Çelik Spektrometrik Analiz	P 0.025 % ASTM E1086	P	0,025	Paslanmaz Çelik Spektrometrik Analiz	Paslanmaz Çelik Spektrometrik Analiz_P	Uygun değil
Kilit Mekanizması Numune 1	Paslanmaz Çelik Spektrometrik Analiz	S 0.018 % ASTM E1086	S	0,018
Kilit Mekanizması Numune 1	Paslanmaz Çelik Spektrometrik Analiz	Cr 18.50 % ASTM E1086	Cr	18,5	Paslanmaz Çelik Spektrometrik Analiz	Paslanmaz Çelik Spektrometrik Analiz_Cr	Uygun değil
Kilit Mekanizması Numune 1	Paslanmaz Çelik Spektrometrik Analiz	Ni 8.224 % ASTM E1086	Ni	8,224	Paslanmaz Çelik Spektrometrik Analiz	Paslanmaz Çelik Spektrometrik Analiz_Ni	Uygun değil
Kilit Mekanizması Numune 1	Paslanmaz Çelik Spektrometrik Analiz	Mo 0.261 % ASTM E1086	Mo	0,261
Kilit Mekanizması Numune 1	Paslanmaz Çelik Spektrometrik Analiz	Cu 0.512 % ASTM E1086	Cu	0,512	Paslanmaz Çelik Spektrometrik Analiz	Paslanmaz Çelik Spektrometrik Analiz_Cu	Uygun değil
Kilit Mekanizması Numune 1	Paslanmaz Çelik Spektrometrik Analiz	Fe+Diğer Kalan % ASTM E1086	Fe+Diğer	Kalan
Kilit Mekanizması Numune 2	Paslanmaz Çelik Spektrometrik Analiz	C 0.032 % ASTM E1086	C	0,032	Paslanmaz Çelik Spektrometrik Analiz	Paslanmaz Çelik Spektrometrik Analiz_C	Uygun değil
Kilit Mekanizması Numune 2	Paslanmaz Çelik Spektrometrik Analiz	Si 0.424 % ASTM E1086	Si	0,424	Paslanmaz Çelik Spektrometrik Analiz	Paslanmaz Çelik Spektrometrik Analiz_Si	Uygun değil
Kilit Mekanizması Numune 2	Paslanmaz Çelik Spektrometrik Analiz	Mn 1.709 % ASTM E1086	Mn	1,709	Paslanmaz Çelik Spektrometrik Analiz	Paslanmaz Çelik Spektrometrik Analiz_Mn	Uygun değil
Kilit Mekanizması Numune 2	Paslanmaz Çelik Spektrometrik Analiz	P 0.029 % ASTM E1086	P	0,029	Paslanmaz Çelik Spektrometrik Analiz	Paslanmaz Çelik Spektrometrik Analiz_P	Uygun değil
Kilit Mekanizması Numune 2	Paslanmaz Çelik Spektrometrik Analiz	S 0.017 % ASTM E1086	S	0,017
Kilit Mekanizması Numune 2	Paslanmaz Çelik Spektrometrik Analiz	Cr 18.64 % ASTM E1086	Cr	18,64	Paslanmaz Çelik Spektrometrik Analiz	Paslanmaz Çelik Spektrometrik Analiz_Cr	Uygun değil
Kilit Mekanizması Numune 2	Paslanmaz Çelik Spektrometrik Analiz	Ni 8.128 % ASTM E1086	Ni	8,128	Paslanmaz Çelik Spektrometrik Analiz	Paslanmaz Çelik Spektrometrik Analiz_Ni	Uygun değil
Kilit Mekanizması Numune 2	Paslanmaz Çelik Spektrometrik Analiz	Mo 0.264 % ASTM E1086	Mo	0,264
Kilit Mekanizması Numune 2	Paslanmaz Çelik Spektrometrik Analiz	Cu 0.509 % ASTM E1086	Cu	0,509	Paslanmaz Çelik Spektrometrik Analiz	Paslanmaz Çelik Spektrometrik Analiz_Cu	Uygun değil
Kilit Mekanizması Numune 2	Paslanmaz Çelik Spektrometrik Analiz	Fe+Diğer Kalan % ASTM E1086	Fe+Diğer	Kalan
Kilit Mekanizması Numune 3	Paslanmaz Çelik Spektrometrik Analiz	C 0.029 % ASTM E1086	C	0,029	Paslanmaz Çelik Spektrometrik Analiz	Paslanmaz Çelik Spektrometrik Analiz_C	Uygun değil
Kilit Mekanizması Numune 3	Paslanmaz Çelik Spektrometrik Analiz	Si 0.430 % ASTM E1086	Si	0,43	Paslanmaz Çelik Spektrometrik Analiz	Paslanmaz Çelik Spektrometrik Analiz_Si	Uygun değil
Kilit Mekanizması Numune 3	Paslanmaz Çelik Spektrometrik Analiz	Mn 1.721 % ASTM E1086	Mn	1,721	Paslanmaz Çelik Spektrometrik Analiz	Paslanmaz Çelik Spektrometrik Analiz_Mn	Uygun değil
Kilit Mekanizması Numune 3	Paslanmaz Çelik Spektrometrik Analiz	P 0.033 % ASTM E1086	P	0,033	Paslanmaz Çelik Spektrometrik Analiz	Paslanmaz Çelik Spektrometrik Analiz_P	Uygun değil
Kilit Mekanizması Numune 3	Paslanmaz Çelik Spektrometrik Analiz	S 0.015 % ASTM E1086	S	0,015
Kilit Mekanizması Numune 3	Paslanmaz Çelik Spektrometrik Analiz	Cr 18.38 % ASTM E1086	Cr	18,38	Paslanmaz Çelik Spektrometrik Analiz	Paslanmaz Çelik Spektrometrik Analiz_Cr	Uygun değil
Kilit Mekanizması Numune 3	Paslanmaz Çelik Spektrometrik Analiz	Ni 8.179 % ASTM E1086	Ni	8,179	Paslanmaz Çelik Spektrometrik Analiz	Paslanmaz Çelik Spektrometrik Analiz_Ni	Uygun değil
Kilit Mekanizması Numune 3	Paslanmaz Çelik Spektrometrik Analiz	Mo 0.268 % ASTM E1086	Mo	0,268
Kilit Mekanizması Numune 3	Paslanmaz Çelik Spektrometrik Analiz	Cu 0.519 % ASTM E1086	Cu	0,519	Paslanmaz Çelik Spektrometrik Analiz	Paslanmaz Çelik Spektrometrik Analiz_Cu	Uygun değil
Kilit Mekanizması Numune 3	Paslanmaz Çelik Spektrometrik Analiz	Fe+Diğer Kalan % ASTM E1086	Fe+Diğer	Kalan
Kilit Mekanizması Numune 4	Paslanmaz Çelik Spektrometrik Analiz	C 0.031 % ASTM E1086	C	0,031	Paslanmaz Çelik Spektrometrik Analiz	Paslanmaz Çelik Spektrometrik Analiz_C	Uygun değil
Kilit Mekanizması Numune 4	Paslanmaz Çelik Spektrometrik Analiz	Si 0.425 % ASTM E1086	Si	0,425	Paslanmaz Çelik Spektrometrik Analiz	Paslanmaz Çelik Spektrometrik Analiz_Si	Uygun değil
Kilit Mekanizması Numune 4	Paslanmaz Çelik Spektrometrik Analiz	Mn 1.701 % ASTM E1086	Mn	1,701	Paslanmaz Çelik Spektrometrik Analiz	Paslanmaz Çelik Spektrometrik Analiz_Mn	Uygun değil
Kilit Mekanizması Numune 4	Paslanmaz Çelik Spektrometrik Analiz	P 0.037 % ASTM E1086	P	0,037	Paslanmaz Çelik Spektrometrik Analiz	Paslanmaz Çelik Spektrometrik Analiz_P	Uygun değil
Kilit Mekanizması Numune 4	Paslanmaz Çelik Spektrometrik Analiz	S 0.015 % ASTM E1086	S	0,015
Kilit Mekanizması Numune 4	Paslanmaz Çelik Spektrometrik Analiz	Cr 18.53 % ASTM E1086	Cr	18,53	Paslanmaz Çelik Spektrometrik Analiz	Paslanmaz Çelik Spektrometrik Analiz_Cr	Uygun değil
Kilit Mekanizması Numune 4	Paslanmaz Çelik Spektrometrik Analiz	Ni 8.220 % ASTM E1086	Ni	8,22	Paslanmaz Çelik Spektrometrik Analiz	Paslanmaz Çelik Spektrometrik Analiz_Ni	Uygun değil
Kilit Mekanizması Numune 4	Paslanmaz Çelik Spektrometrik Analiz	Mo 0.258 % ASTM E1086	Mo	0,258
Kilit Mekanizması Numune 4	Paslanmaz Çelik Spektrometrik Analiz	Cu 0.507 % ASTM E1086	Cu	0,507	Paslanmaz Çelik Spektrometrik Analiz	Paslanmaz Çelik Spektrometrik Analiz_Cu	Uygun değil
Kilit Mekanizması Numune 4	Paslanmaz Çelik Spektrometrik Analiz	Fe+Diğer Kalan % ASTM E1086	Fe+Diğer	Kalan
Kilit Mekanizması Numune 5	Paslanmaz Çelik Spektrometrik Analiz	C 0.035 % ASTM E1086	C	0,035	Paslanmaz Çelik Spektrometrik Analiz	Paslanmaz Çelik Spektrometrik Analiz_C	Uygun değil
Kilit Mekanizması Numune 5	Paslanmaz Çelik Spektrometrik Analiz	Si 0.419 % ASTM E1086	Si	0,419	Paslanmaz Çelik Spektrometrik Analiz	Paslanmaz Çelik Spektrometrik Analiz_Si	Uygun değil
Kilit Mekanizması Numune 5	Paslanmaz Çelik Spektrometrik Analiz	Mn 1.734 % ASTM E1086	Mn	1,734	Paslanmaz Çelik Spektrometrik Analiz	Paslanmaz Çelik Spektrometrik Analiz_Mn	Uygun değil
Kilit Mekanizması Numune 5	Paslanmaz Çelik Spektrometrik Analiz	P 0.033 % ASTM E1086	P	0,033	Paslanmaz Çelik Spektrometrik Analiz	Paslanmaz Çelik Spektrometrik Analiz_P	Uygun değil
Kilit Mekanizması Numune 5	Paslanmaz Çelik Spektrometrik Analiz	S 0.014 % ASTM E1086	S	0,014
Kilit Mekanizması Numune 5	Paslanmaz Çelik Spektrometrik Analiz	Cr 18.40 % ASTM E1086	Cr	18,4	Paslanmaz Çelik Spektrometrik Analiz	Paslanmaz Çelik Spektrometrik Analiz_Cr	Uygun değil
Kilit Mekanizması Numune 5	Paslanmaz Çelik Spektrometrik Analiz	Ni 8.141 % ASTM E1086	Ni	8,141	Paslanmaz Çelik Spektrometrik Analiz	Paslanmaz Çelik Spektrometrik Analiz_Ni	Uygun değil
Kilit Mekanizması Numune 5	Paslanmaz Çelik Spektrometrik Analiz	Mo 0.267 % ASTM E1086	Mo	0,267
Kilit Mekanizması Numune 5	Paslanmaz Çelik Spektrometrik Analiz	Cu 0.530 % ASTM E1086	Cu	0,53	Paslanmaz Çelik Spektrometrik Analiz	Paslanmaz Çelik Spektrometrik Analiz_Cu	Uygun değil
Kilit Mekanizması Numune 5	Paslanmaz Çelik Spektrometrik Analiz	Fe+Diğer Kalan % ASTM E1086	Fe+Diğer	Kalan
Masfal Pimi Numune 1	Paslanmaz Çelik Spektrometrik Analiz	C 0.032 % ASTM E1086	C	0,032	Paslanmaz Çelik Spektrometrik Analiz	Paslanmaz Çelik Spektrometrik Analiz_C	Uygun değil
Masfal Pimi Numune 1	Paslanmaz Çelik Spektrometrik Analiz	Si 0.425 % ASTM E1086	Si	0,425	Paslanmaz Çelik Spektrometrik Analiz	Paslanmaz Çelik Spektrometrik Analiz_Si	Uygun değil
Masfal Pimi Numune 1	Paslanmaz Çelik Spektrometrik Analiz	Mn 1.753 % ASTM E1086	Mn	1,753	Paslanmaz Çelik Spektrometrik Analiz	Paslanmaz Çelik Spektrometrik Analiz_Mn	Uygun değil
Masfal Pimi Numune 1	Paslanmaz Çelik Spektrometrik Analiz	P 0.035 % ASTM E1086	P	0,035	Paslanmaz Çelik Spektrometrik Analiz	Paslanmaz Çelik Spektrometrik Analiz_P	Uygun değil
Masfal Pimi Numune 1	Paslanmaz Çelik Spektrometrik Analiz	S 0.013 % ASTM E1086	S	0,013
Masfal Pimi Numune 1	Paslanmaz Çelik Spektrometrik Analiz	Cr 18.26 % ASTM E1086	Cr	18,26	Paslanmaz Çelik Spektrometrik Analiz	Paslanmaz Çelik Spektrometrik Analiz_Cr	Uygun değil
Masfal Pimi Numune 1	Paslanmaz Çelik Spektrometrik Analiz	Ni 8.158 % ASTM E1086	Ni	8,158	Paslanmaz Çelik Spektrometrik Analiz	Paslanmaz Çelik Spektrometrik Analiz_Ni	Uygun değil
Masfal Pimi Numune 1	Paslanmaz Çelik Spektrometrik Analiz	Mo 0.270 % ASTM E1086	Mo	0,27
Masfal Pimi Numune 1	Paslanmaz Çelik Spektrometrik Analiz	Cu 0.517 % ASTM E1086	Cu	0,517	Paslanmaz Çelik Spektrometrik Analiz	Paslanmaz Çelik Spektrometrik Analiz_Cu	Uygun değil
Masfal Pimi Numune 1	Paslanmaz Çelik Spektrometrik Analiz	Fe+Diğer Kalan % ASTM E1086	Fe+Diğer	Kalan
Masfal Pimi Numune 2	Paslanmaz Çelik Spektrometrik Analiz	C 0.030 % ASTM E1086	C	0,03	Paslanmaz Çelik Spektrometrik Analiz	Paslanmaz Çelik Spektrometrik Analiz_C	Uygun değil
Masfal Pimi Numune 2	Paslanmaz Çelik Spektrometrik Analiz	Si 0.419 % ASTM E1086	Si	0,419	Paslanmaz Çelik Spektrometrik Analiz	Paslanmaz Çelik Spektrometrik Analiz_Si	Uygun değil
Masfal Pimi Numune 2	Paslanmaz Çelik Spektrometrik Analiz	Mn 1.714 % ASTM E1086	Mn	1,714	Paslanmaz Çelik Spektrometrik Analiz	Paslanmaz Çelik Spektrometrik Analiz_Mn	Uygun değil
Masfal Pimi Numune 2	Paslanmaz Çelik Spektrometrik Analiz	P 0.031 % ASTM E1086	P	0,031	Paslanmaz Çelik Spektrometrik Analiz	Paslanmaz Çelik Spektrometrik Analiz_P	Uygun değil
Masfal Pimi Numune 2	Paslanmaz Çelik Spektrometrik Analiz	S 0.015 % ASTM E1086	S	0,015
Masfal Pimi Numune 2	Paslanmaz Çelik Spektrometrik Analiz	Cr 18.35 % ASTM E1086	Cr	18,35	Paslanmaz Çelik Spektrometrik Analiz	Paslanmaz Çelik Spektrometrik Analiz_Cr	Uygun değil
Masfal Pimi Numune 2	Paslanmaz Çelik Spektrometrik Analiz	Ni 8.170 % ASTM E1086	Ni	8,17	Paslanmaz Çelik Spektrometrik Analiz	Paslanmaz Çelik Spektrometrik Analiz_Ni	Uygun değil
Masfal Pimi Numune 2	Paslanmaz Çelik Spektrometrik Analiz	Mo 0.273 % ASTM E1086	Mo	0,273
Masfal Pimi Numune 2	Paslanmaz Çelik Spektrometrik Analiz	Cu 0.511 % ASTM E1086	Cu	0,511	Paslanmaz Çelik Spektrometrik Analiz	Paslanmaz Çelik Spektrometrik Analiz_Cu	Uygun değil
Masfal Pimi Numune 2	Paslanmaz Çelik Spektrometrik Analiz	Fe+Diğer Kalan % ASTM E1086	Fe+Diğer	Kalan
Masfal Pimi Numune 3	Paslanmaz Çelik Spektrometrik Analiz	C 0.037 % ASTM E1086	C	0,037	Paslanmaz Çelik Spektrometrik Analiz	Paslanmaz Çelik Spektrometrik Analiz_C	Uygun değil
Masfal Pimi Numune 3	Paslanmaz Çelik Spektrometrik Analiz	Si 0.415 % ASTM E1086	Si	0,415	Paslanmaz Çelik Spektrometrik Analiz	Paslanmaz Çelik Spektrometrik Analiz_Si	Uygun değil
Masfal Pimi Numune 3	Paslanmaz Çelik Spektrometrik Analiz	Mn 1.758 % ASTM E1086	Mn	1,758	Paslanmaz Çelik Spektrometrik Analiz	Paslanmaz Çelik Spektrometrik Analiz_Mn	Uygun değil
Masfal Pimi Numune 3	Paslanmaz Çelik Spektrometrik Analiz	P 0.036 % ASTM E1086	P	0,036	Paslanmaz Çelik Spektrometrik Analiz	Paslanmaz Çelik Spektrometrik Analiz_P	Uygun değil
Masfal Pimi Numune 3	Paslanmaz Çelik Spektrometrik Analiz	S 0.014 % ASTM E1086	S	0,014
Masfal Pimi Numune 3	Paslanmaz Çelik Spektrometrik Analiz	Cr 18.58 % ASTM E1086	Cr	18,58	Paslanmaz Çelik Spektrometrik Analiz	Paslanmaz Çelik Spektrometrik Analiz_Cr	Uygun değil
Masfal Pimi Numune 3	Paslanmaz Çelik Spektrometrik Analiz	Ni 8.190 % ASTM E1086	Ni	8,19	Paslanmaz Çelik Spektrometrik Analiz	Paslanmaz Çelik Spektrometrik Analiz_Ni	Uygun değil
Masfal Pimi Numune 3	Paslanmaz Çelik Spektrometrik Analiz	Mo 0.280 % ASTM E1086	Mo	0,28
Masfal Pimi Numune 3	Paslanmaz Çelik Spektrometrik Analiz	Cu 0.513 % ASTM E1086	Cu	0,513	Paslanmaz Çelik Spektrometrik Analiz	Paslanmaz Çelik Spektrometrik Analiz_Cu	Uygun değil
Masfal Pimi Numune 3	Paslanmaz Çelik Spektrometrik Analiz	Fe+Diğer Kalan % ASTM E1086	Fe+Diğer	Kalan
Masfal Pimi Numune 4	Paslanmaz Çelik Spektrometrik Analiz	C 0.034 % ASTM E1086	C	0,034	Paslanmaz Çelik Spektrometrik Analiz	Paslanmaz Çelik Spektrometrik Analiz_C	Uygun değil
Masfal Pimi Numune 4	Paslanmaz Çelik Spektrometrik Analiz	Si 0.411 % ASTM E1086	Si	0,411	Paslanmaz Çelik Spektrometrik Analiz	Paslanmaz Çelik Spektrometrik Analiz_Si	Uygun değil
Masfal Pimi Numune 4	Paslanmaz Çelik Spektrometrik Analiz	Mn 1.764 % ASTM E1086	Mn	1,764	Paslanmaz Çelik Spektrometrik Analiz	Paslanmaz Çelik Spektrometrik Analiz_Mn	Uygun değil
Masfal Pimi Numune 4	Paslanmaz Çelik Spektrometrik Analiz	P 0.031 % ASTM E1086	P	0,031	Paslanmaz Çelik Spektrometrik Analiz	Paslanmaz Çelik Spektrometrik Analiz_P	Uygun değil
Masfal Pimi Numune 4	Paslanmaz Çelik Spektrometrik Analiz	S 0.010 % ASTM E1086	S	0,01
Masfal Pimi Numune 4	Paslanmaz Çelik Spektrometrik Analiz	Cr 18.48 % ASTM E1086	Cr	18,48	Paslanmaz Çelik Spektrometrik Analiz	Paslanmaz Çelik Spektrometrik Analiz_Cr	Uygun değil
Masfal Pimi Numune 4	Paslanmaz Çelik Spektrometrik Analiz	Ni 8.258 % ASTM E1086	Ni	8,258	Paslanmaz Çelik Spektrometrik Analiz	Paslanmaz Çelik Spektrometrik Analiz_Ni	Uygun değil
Masfal Pimi Numune 4	Paslanmaz Çelik Spektrometrik Analiz	Mo 0.275 % ASTM E1086	Mo	0,275
Masfal Pimi Numune 4	Paslanmaz Çelik Spektrometrik Analiz	Cu 0.516 % ASTM E1086	Cu	0,516	Paslanmaz Çelik Spektrometrik Analiz	Paslanmaz Çelik Spektrometrik Analiz_Cu	Uygun değil
Masfal Pimi Numune 4	Paslanmaz Çelik Spektrometrik Analiz	Fe+Diğer Kalan % ASTM E1086	Fe+Diğer	Kalan
Masfal Pimi Numune 5	Paslanmaz Çelik Spektrometrik Analiz	C 0.036 % ASTM E1086	C	0,036	Paslanmaz Çelik Spektrometrik Analiz	Paslanmaz Çelik Spektrometrik Analiz_C	Uygun değil
Masfal Pimi Numune 5	Paslanmaz Çelik Spektrometrik Analiz	Si 0.441 % ASTM E1086	Si	0,441	Paslanmaz Çelik Spektrometrik Analiz	Paslanmaz Çelik Spektrometrik Analiz_Si	Uygun değil
Masfal Pimi Numune 5	Paslanmaz Çelik Spektrometrik Analiz	Mn 1.711 % ASTM E1086	Mn	1,711	Paslanmaz Çelik Spektrometrik Analiz	Paslanmaz Çelik Spektrometrik Analiz_Mn	Uygun değil
Masfal Pimi Numune 5	Paslanmaz Çelik Spektrometrik Analiz	P 0.035 % ASTM E1086	P	0,035	Paslanmaz Çelik Spektrometrik Analiz	Paslanmaz Çelik Spektrometrik Analiz_P	Uygun değil
Masfal Pimi Numune 5	Paslanmaz Çelik Spektrometrik Analiz	S 0.016 % ASTM E1086	S	0,016
Masfal Pimi Numune 5	Paslanmaz Çelik Spektrometrik Analiz	Cr 18.31 % ASTM E1086	Cr	18,31	Paslanmaz Çelik Spektrometrik Analiz	Paslanmaz Çelik Spektrometrik Analiz_Cr	Uygun değil
Masfal Pimi Numune 5	Paslanmaz Çelik Spektrometrik Analiz	Ni 8.216 % ASTM E1086	Ni	8,216	Paslanmaz Çelik Spektrometrik Analiz	Paslanmaz Çelik Spektrometrik Analiz_Ni	Uygun değil
Masfal Pimi Numune 5	Paslanmaz Çelik Spektrometrik Analiz	Mo 0.268 % ASTM E1086	Mo	0,268
Masfal Pimi Numune 5	Paslanmaz Çelik Spektrometrik Analiz	Cu 0.510 % ASTM E1086	Cu	0,51	Paslanmaz Çelik Spektrometrik Analiz	Paslanmaz Çelik Spektrometrik Analiz_Cu	Uygun değil
Masfal Pimi Numune 5	Paslanmaz Çelik Spektrometrik Analiz	Fe+Diğer Kalan % ASTM E1086	Fe+Diğer	Kalan
Parsel Bacası Kapama Takımı Açma Anahtarı Numune 1	Paslanmaz Çelik Spektrometrik Analiz	C 0.038 % ASTM E1086	C	0,038	Paslanmaz Çelik Spektrometrik Analiz	Paslanmaz Çelik Spektrometrik Analiz_C	Uygun değil
Parsel Bacası Kapama Takımı Açma Anahtarı Numune 1	Paslanmaz Çelik Spektrometrik Analiz	Si 0.442 % ASTM E1086	Si	0,442	Paslanmaz Çelik Spektrometrik Analiz	Paslanmaz Çelik Spektrometrik Analiz_Si	Uygun değil
Parsel Bacası Kapama Takımı Açma Anahtarı Numune 1	Paslanmaz Çelik Spektrometrik Analiz	Mn 1.670 % ASTM E1086	Mn	1,67	Paslanmaz Çelik Spektrometrik Analiz	Paslanmaz Çelik Spektrometrik Analiz_Mn	Uygun değil
Parsel Bacası Kapama Takımı Açma Anahtarı Numune 1	Paslanmaz Çelik Spektrometrik Analiz	P 0.030 % ASTM E1086	P	0,03	Paslanmaz Çelik Spektrometrik Analiz	Paslanmaz Çelik Spektrometrik Analiz_P	Uygun değil
Parsel Bacası Kapama Takımı Açma Anahtarı Numune 1	Paslanmaz Çelik Spektrometrik Analiz	S 0.014 % ASTM E1086	S	0,014
Parsel Bacası Kapama Takımı Açma Anahtarı Numune 1	Paslanmaz Çelik Spektrometrik Analiz	Cr 18.19 % ASTM E1086	Cr	18,19	Paslanmaz Çelik Spektrometrik Analiz	Paslanmaz Çelik Spektrometrik Analiz_Cr	Uygun değil
Parsel Bacası Kapama Takımı Açma Anahtarı Numune 1	Paslanmaz Çelik Spektrometrik Analiz	Ni 8.272 % ASTM E1086	Ni	8,272	Paslanmaz Çelik Spektrometrik Analiz	Paslanmaz Çelik Spektrometrik Analiz_Ni	Uygun değil
Parsel Bacası Kapama Takımı Açma Anahtarı Numune 1	Paslanmaz Çelik Spektrometrik Analiz	Mo 0.258 % ASTM E1086	Mo	0,258
Parsel Bacası Kapama Takımı Açma Anahtarı Numune 1	Paslanmaz Çelik Spektrometrik Analiz	Cu 0.523 % ASTM E1086	Cu	0,523	Paslanmaz Çelik Spektrometrik Analiz	Paslanmaz Çelik Spektrometrik Analiz_Cu	Uygun değil
Parsel Bacası Kapama Takımı Açma Anahtarı Numune 1	Paslanmaz Çelik Spektrometrik Analiz	Fe+Diğer Kalan % ASTM E1086	Fe+Diğer	Kalan
Parsel Bacası Kapama Takımı Açma Anahtarı Numune 2	Paslanmaz Çelik Spektrometrik Analiz	C 0.033 % ASTM E1086	C	0,033	Paslanmaz Çelik Spektrometrik Analiz	Paslanmaz Çelik Spektrometrik Analiz_C	Uygun değil
Parsel Bacası Kapama Takımı Açma Anahtarı Numune 2	Paslanmaz Çelik Spektrometrik Analiz	Si 0.433 % ASTM E1086	Si	0,433	Paslanmaz Çelik Spektrometrik Analiz	Paslanmaz Çelik Spektrometrik Analiz_Si	Uygun değil
Parsel Bacası Kapama Takımı Açma Anahtarı Numune 2	Paslanmaz Çelik Spektrometrik Analiz	Mn 1.686 % ASTM E1086	Mn	1,686	Paslanmaz Çelik Spektrometrik Analiz	Paslanmaz Çelik Spektrometrik Analiz_Mn	Uygun değil
Parsel Bacası Kapama Takımı Açma Anahtarı Numune 2	Paslanmaz Çelik Spektrometrik Analiz	P 0.033 % ASTM E1086	P	0,033	Paslanmaz Çelik Spektrometrik Analiz	Paslanmaz Çelik Spektrometrik Analiz_P	Uygun değil
Parsel Bacası Kapama Takımı Açma Anahtarı Numune 2	Paslanmaz Çelik Spektrometrik Analiz	S 0.016 % ASTM E1086	S	0,016
Parsel Bacası Kapama Takımı Açma Anahtarı Numune 2	Paslanmaz Çelik Spektrometrik Analiz	Cr 18.60 % ASTM E1086	Cr	18,6	Paslanmaz Çelik Spektrometrik Analiz	Paslanmaz Çelik Spektrometrik Analiz_Cr	Uygun değil
Parsel Bacası Kapama Takımı Açma Anahtarı Numune 2	Paslanmaz Çelik Spektrometrik Analiz	Ni 8.173 % ASTM E1086	Ni	8,173	Paslanmaz Çelik Spektrometrik Analiz	Paslanmaz Çelik Spektrometrik Analiz_Ni	Uygun değil
Parsel Bacası Kapama Takımı Açma Anahtarı Numune 2	Paslanmaz Çelik Spektrometrik Analiz	Mo 0.254 % ASTM E1086	Mo	0,254
Parsel Bacası Kapama Takımı Açma Anahtarı Numune 2	Paslanmaz Çelik Spektrometrik Analiz	Cu 0.518 % ASTM E1086	Cu	0,518	Paslanmaz Çelik Spektrometrik Analiz	Paslanmaz Çelik Spektrometrik Analiz_Cu	Uygun değil
Parsel Bacası Kapama Takımı Açma Anahtarı Numune 2	Paslanmaz Çelik Spektrometrik Analiz	Fe+Diğer Kalan % ASTM E1086	Fe+Diğer	Kalan
Parsel Bacası Kapama Takımı Açma Anahtarı Numune 3	Paslanmaz Çelik Spektrometrik Analiz	C 0.036 % ASTM E1086	C	0,036	Paslanmaz Çelik Spektrometrik Analiz	Paslanmaz Çelik Spektrometrik Analiz_C	Uygun değil
Parsel Bacası Kapama Takımı Açma Anahtarı Numune 3	Paslanmaz Çelik Spektrometrik Analiz	Si 0.427 % ASTM E1086	Si	0,427	Paslanmaz Çelik Spektrometrik Analiz	Paslanmaz Çelik Spektrometrik Analiz_Si	Uygun değil
Parsel Bacası Kapama Takımı Açma Anahtarı Numune 3	Paslanmaz Çelik Spektrometrik Analiz	Mn 1.691 % ASTM E1086	Mn	1,691	Paslanmaz Çelik Spektrometrik Analiz	Paslanmaz Çelik Spektrometrik Analiz_Mn	Uygun değil
Parsel Bacası Kapama Takımı Açma Anahtarı Numune 3	Paslanmaz Çelik Spektrometrik Analiz	P 0.030 % ASTM E1086	P	0,03	Paslanmaz Çelik Spektrometrik Analiz	Paslanmaz Çelik Spektrometrik Analiz_P	Uygun değil
Parsel Bacası Kapama Takımı Açma Anahtarı Numune 3	Paslanmaz Çelik Spektrometrik Analiz	S 0.016 % ASTM E1086	S	0,016
Parsel Bacası Kapama Takımı Açma Anahtarı Numune 3	Paslanmaz Çelik Spektrometrik Analiz	Cr 18.67 % ASTM E1086	Cr	18,67	Paslanmaz Çelik Spektrometrik Analiz	Paslanmaz Çelik Spektrometrik Analiz_Cr	Uygun değil
Parsel Bacası Kapama Takımı Açma Anahtarı Numune 3	Paslanmaz Çelik Spektrometrik Analiz	Ni 8.194 % ASTM E1086	Ni	8,194	Paslanmaz Çelik Spektrometrik Analiz	Paslanmaz Çelik Spektrometrik Analiz_Ni	Uygun değil
Parsel Bacası Kapama Takımı Açma Anahtarı Numune 3	Paslanmaz Çelik Spektrometrik Analiz	Mo 0.265 % ASTM E1086	Mo	0,265
Parsel Bacası Kapama Takımı Açma Anahtarı Numune 3	Paslanmaz Çelik Spektrometrik Analiz	Cu 0.529 % ASTM E1086	Cu	0,529	Paslanmaz Çelik Spektrometrik Analiz	Paslanmaz Çelik Spektrometrik Analiz_Cu	Uygun değil
Parsel Bacası Kapama Takımı Açma Anahtarı Numune 3	Paslanmaz Çelik Spektrometrik Analiz	Fe+Diğer Kalan % ASTM E1086	Fe+Diğer	Kalan
Gövde Kapak Malzemesi Numune 1	ParametersAnaliz Sonuçları	Çekme Gerilmesi (Rm) 554.00 N/mm^2 EN ISO 6892-1 Metod B	Çekme Gerilmesi (Rm)	554
Gövde Kapak Malzemesi Numune 1	ParametersAnaliz Sonuçları	Rp0,2 401.00 N/mm^2 EN ISO 6892-1 Metod B	Rp0,2	401
Gövde Kapak Malzemesi Numune 1	ParametersAnaliz Sonuçları	A5 10.00 % EN ISO 6892-1 Metod B	A5	10
Gövde Kapak Malzemesi Numune 2	ParametersAnaliz Sonuçları	Çekme Gerilmesi (Rm) 538.00 N/mm^2 EN ISO 6892-1 Metod B	Çekme Gerilmesi (Rm)	538
Gövde Kapak Malzemesi Numune 2	ParametersAnaliz Sonuçları	Rp0,2 392.00 N/mm^2 EN ISO 6892-1 Metod B	Rp0,2	392
Gövde Kapak Malzemesi Numune 2	ParametersAnaliz Sonuçları	A5 8.000 % EN ISO 6892-1 Metod B	A5	8
Gövde Kapak Malzemesi Numune 3	ParametersAnaliz Sonuçları	Çekme Gerilmesi (Rm) 531.00 N/mm^2 EN ISO 6892-1 Metod B	Çekme Gerilmesi (Rm)	531
Gövde Kapak Malzemesi Numune 3	ParametersAnaliz Sonuçları	Rp0,2 407.00 N/mm^2 EN ISO 6892-1 Metod B	Rp0,2	407
Gövde Kapak Malzemesi Numune 3	ParametersAnaliz Sonuçları	A5 11.00 % EN ISO 6892-1 Metod B	A5	11
Gövde Kapak Malzemesi Numune 4	ParametersAnaliz Sonuçları	Çekme Gerilmesi (Rm) 533.00 N/mm^2 EN ISO 6892-1 Metod B	Çekme Gerilmesi (Rm)	533
Gövde Kapak Malzemesi Numune 4	ParametersAnaliz Sonuçları	Rp0,2 386.00 N/mm^2 EN ISO 6892-1 Metod B	Rp0,2	386
Gövde Kapak Malzemesi Numune 4	ParametersAnaliz Sonuçları	A5 9.000 % EN ISO 6892-1 Metod B	A5	9
Gövde Kapak Malzemesi Numune 5	ParametersAnaliz Sonuçları	Çekme Gerilmesi (Rm) 540.00 N/mm^2 EN ISO 6892-1 Metod B	Çekme Gerilmesi (Rm)	540
Gövde Kapak Malzemesi Numune 5	ParametersAnaliz Sonuçları	Rp0,2 400.00 N/mm^2 EN ISO 6892-1 Metod B	Rp0,2	400
Gövde Kapak Malzemesi Numune 5	ParametersAnaliz Sonuçları	A5 10.00 % EN ISO 6892-1 Metod B	A5	10
Kilit Mekanizması Numune 1	ParametersAnaliz Sonuçları	Çekme Gerilmesi (Rm) 750.00 N/mm^2 EN ISO 6892-1 Metod B	Çekme Gerilmesi (Rm)	750
Kilit Mekanizması Numune 1	ParametersAnaliz Sonuçları	Rp0,2 521.00 N/mm^2 EN ISO 6892-1 Metod B	Rp0,2	521
Kilit Mekanizması Numune 1	ParametersAnaliz Sonuçları	A5 39.00 % EN ISO 6892-1 Metod B	A5	39
Kilit Mekanizması Numune 2	ParametersAnaliz Sonuçları	Çekme Gerilmesi (Rm) 777.00 N/mm^2 EN ISO 6892-1 Metod B	Çekme Gerilmesi (Rm)	777
Kilit Mekanizması Numune 2	ParametersAnaliz Sonuçları	Rp0,2 559.00 N/mm^2 EN ISO 6892-1 Metod B	Rp0,2	559
Kilit Mekanizması Numune 2	ParametersAnaliz Sonuçları	A5 44.00 % EN ISO 6892-1 Metod B	A5	44
Kilit Mekanizması Numune 3	ParametersAnaliz Sonuçları	Çekme Gerilmesi (Rm) 781.00 N/mm^2 EN ISO 6892-1 Metod B	Çekme Gerilmesi (Rm)	781
Kilit Mekanizması Numune 3	ParametersAnaliz Sonuçları	Rp0,2 530.00 N/mm^2 EN ISO 6892-1 Metod B	Rp0,2	530
Kilit Mekanizması Numune 3	ParametersAnaliz Sonuçları	A5 40.00 % EN ISO 6892-1 Metod B	A5	40
Kilit Mekanizması Numune 4	ParametersAnaliz Sonuçları	Çekme Gerilmesi (Rm) 750.00 N/mm^2 EN ISO 6892-1 Metod B	Çekme Gerilmesi (Rm)	750
Kilit Mekanizması Numune 4	ParametersAnaliz Sonuçları	Rp0,2 573.00 N/mm^2 EN ISO 6892-1 Metod B	Rp0,2	573
Kilit Mekanizması Numune 4	ParametersAnaliz Sonuçları	A5 42.00 % EN ISO 6892-1 Metod B	A5	42
Kilit Mekanizması Numune 5	ParametersAnaliz Sonuçları	Çekme Gerilmesi (Rm) 763.00 N/mm^2 EN ISO 6892-1 Metod B	Çekme Gerilmesi (Rm)	763
Kilit Mekanizması Numune 5	ParametersAnaliz Sonuçları	Rp0,2 548.00 N/mm^2 EN ISO 6892-1 Metod B	Rp0,2	548
Kilit Mekanizması Numune 5	ParametersAnaliz Sonuçları	A5 39.00 % EN ISO 6892-1 Metod B	A5	39
EPDM - Conta Numune 1	ParametersAnaliz Sonuçları	*Kopma Mukavemeti 346.00 N/mm^2 TS ISO 37	Kopma Mukavemeti	346
EPDM - Conta Numune 1	ParametersAnaliz Sonuçları	*Uzama 11.00 % TS ISO 37	Uzama	11
EPDM - Conta Numune 2	ParametersAnaliz Sonuçları	*Kopma Mukavemeti 361.00 N/mm^2 TS ISO 37	Kopma Mukavemeti	361
EPDM - Conta Numune 2	ParametersAnaliz Sonuçları	*Uzama 14.00 % TS ISO 37	Uzama	14
EPDM - Conta Numune 3	ParametersAnaliz Sonuçları	*Kopma Mukavemeti 351.00 N/mm^2 TS ISO 37	Kopma Mukavemeti	351
EPDM - Conta Numune 3	ParametersAnaliz Sonuçları	*Uzama 12.00 % TS ISO 37	Uzama	12
EPDM - Conta Numune 4	ParametersAnaliz Sonuçları	*Kopma Mukavemeti 371.00 N/mm^2 TS ISO 37	Kopma Mukavemeti	371
EPDM - Conta Numune 4	ParametersAnaliz Sonuçları	*Uzama 14.00 % TS ISO 37	Uzama	14
EPDM - Conta Numune 5	ParametersAnaliz Sonuçları	*Kopma Mukavemeti 355.00 N/mm^2 TS ISO 37	Kopma Mukavemeti	355
EPDM - Conta Numune 5	ParametersAnaliz Sonuçları	*Uzama 10.00 % TS ISO 37	Uzama	10